## Kontur aussen F17Chr1
| △ | △₉₅ | ger
[5 empty] | F17 | Charge 1 Kontur aussen
|  | Spalte1 | Spalte2 | Spalte3 | Spalte4 | Spalte5 | Spalte6 | Spalte7 | Spalte8 | Spalte9 | Spalte10 | Spalte11
|  | 1 | 2.23 | 0.76 | 0.43 | -0.04 | -0.38 | -0.4 | -0.28 | 0.15 | 1.17 | 3.34
|  | 2 | 2.82 | 0.92 | 0.47 | -0.01 | -0.35 | -0.39 | -0.29 | 0.15 | 1.17 | 3.38
|  | 3 | 2.1 | 0.84 | 0.68 | 0.07 | -0.27 | -0.34 | -0.28 | 0.54 | 1.4 | 3.16
|  | 4 | 1.84 | 0.67 | 0.54 | 0.01 | -0.3 | -0.37 | -0.28 | 0.61 | 1.46 | 3.13
|  | 5 | 1.8 | 0.7 | 0.66 | 0.07 | -0.29 | -0.36 | -0.28 | 0.5 | 1.3 | 2.76
|  | 6 | 1.73 | 0.59 | 0.51 | 0.04 | -0.29 | -0.38 | -0.3 | 0.43 | 1.31 | 2.75
|  | 7 | 2.07 | 0.98 | 0.6 | 0.02 | -0.3 | -0.37 | -0.3 | 0.52 | 1.33 | 2.96
|  | 8 | 1.86 | 0.62 | 0.57 | 0.05 | -0.29 | -0.36 | -0.3 | 0.5 | 1.36 | 2.94
|  | 9 | 1.94 | 0.65 | 0.57 | 0.03 | -0.28 | -0.36 | -0.29 | 0.46 | 1.28 | 2.91
|  | 10 | 1.82 | 0.69 | 0.61 | 0.04 | -0.3 | -0.38 | -0.3 | 0.49 | 1.37 | 2.78
|  | 11 | 1.62 | 0.57 | 0.51 | 0.03 | -0.24 | -0.3 | -0.28 | 0.48 | 1.3 | 2.95
|  | 12 | 2 | 0.75 | 0.7 | 0.08 | -0.26 | -0.34 | -0.3 | 0.49 | 1.35 | 2.97
|  | 13 | 1.9 | 0.65 | 0.57 | 0.03 | -0.32 | -0.41 | -0.29 | 0.5 | 1.38 | 3.06
|  | 14 | 1.92 | 0.8 | 0.72 | 0.04 | -0.3 | -0.37 | -0.31 | 0.45 | 1.26 | 2.75
|  | 15 | 2.06 | 0.77 | 0.65 | 0 | -0.35 | -0.43 | -0.21 | 0.52 | 1.4 | 3.16
|  | 16 | 2.03 | 0.73 | 0.68 | 0.08 | -0.3 | -0.38 | -0.33 | 0.46 | 1.28 | 2.82
|  | 17 | 1.81 | 0.73 | 0.69 | 0.06 | -0.28 | -0.36 | -0.3 | 0.51 | 1.32 | 2.92
|  | 18 | 2.17 | 0.83 | 0.72 | -0.01 | -0.29 | -0.36 | -0.29 | 0.45 | 1.33 | 3.03
4.472136 |  | 19 | 1.66 | 0.55 | 0.53 | -0.04 | -0.29 | -0.36 | -0.33 | 0.49 | 1.35 | 2.95
|  | 20 | 1.6 | 0.59 | 0.61 | 0.01 | -0.26 | -0.34 | -0.32 | 0.41 | 1.17 | 2.5
0.4673382 |  | Mittelwert | 1.949 | 0.7195 | 0.601 | 0.028 | -0.297 | -0.368 | -0.293 | 0.4555 | 1.3145 | 2.961
|  | Standardab. | 0.2703 | 0.1157345 | 0.08558775 | 0.0359239 | 0.02802255 | 0.02802255 | 0.02494204 | 0.1128331 | 0.07836991 | 0.2104106
|  | △ | 0.06044092 | 0.02587902 | 0.019138 | 0.008032827 | 0.006266032 | 0.006266032 | 0.005577209 | 0.02523026 | 0.01752404 | 0.04704925
|  |  | MP1a | MP2a | MP3a | MP4a | MP5a | MP6a | MP7a | MP8a | MP9a | MP10a
|  | Mittelwert | 1.949 | 0.7195 | 0.601 | 0.028 | -0.297 | -0.368 | -0.293 | 0.4555 | 1.3145 | 2.961
|  |  | MP1a | MP2a | MP3a | MP4a | MP5a | MP6a | MP7a | MP8a | MP9a | MP10a
|  | Standardab. | 0.2703 | 0.1157345 | 0.08558775 | 0.0359239 | 0.02802255 | 0.02802255 | 0.02494204 | 0.1128331 | 0.07836991 | 0.2104106
|  | △₉₅ | 0.1263215 | 0.05408715 | 0.03999843 | 0.01678861 | 0.01309601 | 0.01309601 | 0.01165637 | 0.05273123 | 0.03662525 | 0.09833292
|  | △₉₅ ger. | 0.13 | 0.06 | 0.04 | 0.017 | 0.014 | 0.014 | 0.012 | 0.06 | 0.04 | 0.1
Gegenüberstellung Mittelwert Charge 1/2
|  | Charg. Mittelw. | MP1a | MP2a | MP3a | MP4a | MP5a | MP6a | MP7a | MP8a | MP9a | MP10a
|  | Charge 1 | 1.949 | 0.7195 | 0.601 | 0.028 | -0.297 | -0.368 | -0.293 | 0.4555 | 1.3145 | 2.961
|  | Charge 2 | 0.8116667 | 0.3433333 | 0.1494444 | 0.02111111 | -0.1883333 | -0.2333333 | -0.2505556 | -0.1666667 | 0.5738889 | 1.367778
Gegenüberstellung Standardabweichung Charge 1/2
|  | Charge | MP1a | MP2a | MP3a | MP4a | MP5a | MP6a | MP7a | MP8a | MP9a | MP10a
|  | Charge 1 | 0.2703 | 0.1157345 | 0.08558775 | 0.0359239 | 0.02802255 | 0.02802255 | 0.02494204 | 0.1128331 | 0.07836991 | 0.2104106
|  | Charge 2 | 0.4156108 | 0.1378405 | 0.09824772 | 0.05345574 | 0.06031779 | 0.04752708 | 0.02838231 | 0.1321764 | 0.1205936 | 0.2907304

## Spalt vorne unten F17 Charge1
0.4673382 | △ | △₉₅ | △₉₅ ger. | ger
4.472136
|  |  |  | F17 | Charge 1 Spalt vorne unten
|  | Nr/MP | MP2b | MP3b | MP4b | MP5b | MP6b | MP7b | MP8b | MP9b
|  | 1 | -0.97 | -2.16 | -0.94 | -1.25 | -1.29 | -1.14 | -2.11 | -1.41
|  | 2 | -1.05 | -2.29 | -1.03 | -1.35 | -1.35 | -1.15 | -2.09 | -1.41
|  | 3 | -1.32 | -2.63 | -1.08 | -1.42 | -1.47 | -1.22 | -2.75 | -1.82
|  | 4 | -1.36 | -2.6 | -1.02 | -1.42 | -1.44 | -1.18 | -2.75 | -1.57
|  | 5 | -1.3 | -2.66 | -1 | -1.33 | -1.34 | -1.15 | -2.68 | -1.6
|  | 6 | -1.27 | -2.6 | -1.03 | -1.4 | -1.38 | -1.14 | -2.56 | -1.55
|  | 7 | -1.36 | -2.64 | -1.05 | -1.46 | -1.49 | -1.19 | -2.7 | -1.6
|  | 8 | -1.32 | -2.64 | -1.05 | -1.39 | -1.4 | -1.18 | -2.64 | -1.59
|  | 9 | -1.29 | -2.63 | -1.07 | -1.46 | -1.42 | -1.18 | -2.67 | -1.61
|  | 10 | -1.29 | -2.68 | -1.05 | -1.4 | -1.41 | -1.18 | -2.64 | -1.62
|  | 11 | -1.2 | -2.57 | -0.98 | -1.35 | -1.37 | -1.11 | -2.7 | -1.75
|  | 12 | -1.28 | -2.69 | -1.09 | -1.46 | -1.46 | -1.2 | -2.63 | -1.6
|  | 13 | -1.25 | -2.61 | -1.05 | -1.4 | -1.42 | -1.2 | -2.65 | -1.6
|  | 14 | -1.3 | -2.68 | -1.03 | -1.38 | -1.4 | -1.18 | -2.66 | -1.58
|  | 15 | -1.26 | -2.69 | -0.7 | -1.45 | -1.45 | -1.26 | -2.7 | -1.6
|  | 16 | -1.25 | -2.67 | -1.04 | -1.41 | -1.41 | -1.14 | -2.62 | -1.53
|  | 17 | -1.34 | -2.66 | -1.05 | -1.41 | -1.57 | -1.19 | -2.71 | -1.67
|  | 18 | -1.26 | -2.71 | -1.07 | -1.42 | -1.44 | -1.19 | -2.61 | -1.57
|  | 19 | -1.28 | -2.64 | -0.97 | -1.36 | -1.35 | -1.02 | -2.68 | -1.6
|  | 20 | -1.31 | -2.64 | -1 | -1.34 | -1.36 | -1.12 | -2.61 | -1.69
|  | Mittelw. | -1.263 | -2.6045 | -1.015 | -1.393 | -1.411 | -1.166 | -2.608 | -1.5985
|  | Standardab. | 0.09564738 | 0.1360524 | 0.0833193 | 0.05222421 | 0.06214584 | 0.04913997 | 0.180076 | 0.09354284
|  | △ | 0.0213874 | 0.03042225 | 0.01863076 | 0.01167769 | 0.01389623 | 0.01098803 | 0.04026622 | 0.02091682
|  | △₉₅ | 0.04469967 | 0.0635825 | 0.03893829 | 0.02440637 | 0.02904312 | 0.02296499 | 0.0841564 | 0.04371614
|  | △₉₅ ger. | 0.05 | 0.07 | 0.04 | 0.025 | 0.03 | 0.023 | 0.09 | 0.05
|  |  | MP2b | MP3b | MP4b | MP5b | MP6b | MP7b | MP8b | MP9b
|  | Mittelw. | -1.263 | -2.6045 | -1.015 | -1.393 | -1.411 | -1.166 | -2.608 | -1.5985
|  |  | MP2b | MP3b | MP4b | MP5b | MP6b | MP7b | MP8b | MP9b
|  | Standardab. | 0.09564738 | 0.1360524 | 0.0833193 | 0.05222421 | 0.06214584 | 0.04913997 | 0.180076 | 0.09354284
Gegenüberstellung Mittelwert Charge 1/2
|  | Charg.Mittelw | MP2b | MP3b | MP4b | MP5b | MP6b | MP7b | MP8b | MP9b
|  | Charge 1 | -1.263 | -2.6045 | -1.015 | -1.393 | -1.411 | -1.166 | -2.608 | -1.5985
|  | Charge 2 | -1.17 | -1.948889 | -0.8788889 | -1.219444 | -1.181667 | -1.017222 | -1.901111 | -1.343889
Gegenüberstellung Standardabweichung Charge 1/2
|  | Charg. | MP2b | MP3b | MP4b | MP5b | MP6b | MP7b | MP8b | MP9b
|  | Charge 1 | 0.09564738 | 0.1360524 | 0.0833193 | 0.05222421 | 0.06214584 | 0.04913997 | 0.180076 | 0.09354284
|  | Charge 2 | 0.1154531 | 0.1775284 | 0.1221806 | 0.167875 | 0.1231092 | 0.1032875 | 0.2190055 | 0.7320008

## Kontur aussen Fxx Charge2
0.4673382 | △ | △₉₅ | △₉₅ ger. |  | ger
4.472136
0.4949747
|  |  |  | Fxx | Charge 2 Kontur aussen
| Nr/MP | MP1a | MP2a | MP3a | MP4a | MP5a | MP6a | MP7a | MP8a | MP9a | MP10a
| 1 | -0.15 | 0 | -0.15 | -0.09 | -0.27 | -0.29 | -0.29 | -0.44 | 0.32 | 0.74
| 2 | 0.89 | 0.37 | 0.16 | 0.02 | -0.22 | -0.24 | -0.21 | -0.19 | 0.55 | 1.42
| 3 | 0.93 | 0.36 | 0.18 | 0.06 | -0.2 | -0.24 | -0.24 | -0.2 | 0.58 | 1.33
| 4 | 1.45 | 0.53 | 0.23 | 0.05 | -0.22 | -0.26 | -0.23 | -0.12 | 0.75 | 1.98
| 5 | 1.4 | 0.48 | 0.2 | 0.05 | -0.2 | -0.26 | -0.24 | -0.15 | 0.68 | 1.75
| 6 | 1.26 | 0.45 | 0.19 | -0.05 | -0.24 | -0.28 | -0.25 | -0.32 | 0.58 | 1.59
| 7 | 0.75 | 0.25 | 0.04 | -0.03 | -0.24 | -0.27 | -0.27 | -0.29 | 0.46 | 1.28
| 8 | 0.55 | 0.22 | 0.07 | -0.01 | -0.18 | -0.21 | -0.33 | -0.23 | 0.42 | 1.06
| 9 | 0.71 | 0.33 | 0.07 | -0.05 | -0.22 | -0.24 | -0.25 | -0.25 | 0.47 | 1.27
| 10 | 1.33 | 0.5 | 0.22 | 0 | -0.26 | -0.29 | -0.24 | -0.17 | 0.73 | 1.68
| 11 | 0.65 | 0.23 | 0.06 | 0 | -0.24 | -0.28 | -0.25 | -0.19 | 0.59 | 1.41
| 12 | 1.27 | 0.46 | 0.19 | 0.01 | -0.22 | -0.27 | -0.27 | -0.19 | 0.61 | 1.56
| 13 | 0.85 | 0.4 | 0.17 | 0.07 | -0.15 | -0.22 | -0.25 | -0.2 | 0.64 | 1.47
| 14 | 0.51 | 0.43 | 0.22 | 0.09 | -0.08 | -0.13 | -0.22 | -0.14 | 0.45 | 1.05
| 15 | 0.63 | 0.43 | 0.2 | 0.05 | -0.13 | -0.17 | -0.22 | -0.08 | 0.55 | 1.25
| 16 | 0.54 | 0.32 | 0.22 | 0.03 | -0.12 | -0.18 | -0.23 | -0.03 | 0.53 | 1.16
| 17 | 0.72 | 0.28 | 0.25 | 0.11 | -0.12 | -0.2 | -0.25 | 0.13 | 0.77 | 1.46
| 18 | 0.32 | 0.14 | 0.17 | 0.07 | -0.08 | -0.17 | -0.27 | 0.06 | 0.65 | 1.16
| Mittelw. | 0.8116667 | 0.3433333 | 0.1494444 | 0.02111111 | -0.1883333 | -0.2333333 | -0.2505556 | -0.1666667 | 0.5738889 | 1.367778
| Standardab. | 0.4156108 | 0.1378405 | 0.09824772 | 0.05345574 | 0.06031779 | 0.04752708 | 0.02838231 | 0.1321764 | 0.1205936 | 0.2907304
| △ | 0.09796041 | 0.03248931 | 0.02315721 | 0.01259964 | 0.01421704 | 0.01120224 | 0.006689775 | 0.03115427 | 0.02842418 | 0.06852582
| △₉₅ | 0.2057169 | 0.06822756 | 0.04863014 | 0.02645924 | 0.02985578 | 0.02352471 | 0.01404853 | 0.06542396 | 0.05969077 | 0.1439042
| △₉₅ ger. | 0.21 | 0.07 | 0.05 | 0.027 | 0.03 | 0.024 | 0.015 | 0.07 | 0.06 | 0.15
|  | MP1a | MP2a | MP3a | MP4a | MP5a | MP6a | MP7a | MP8a | MP9a | MP10a
| Mittelw. | 0.8116667 | 0.3433333 | 0.1494444 | 0.02111111 | -0.1883333 | -0.2333333 | -0.2505556 | -0.1666667 | 0.5738889 | 1.367778
|  | MP1a | MP2a | MP3a | MP4a | MP5a | MP6a | MP7a | MP8a | MP9a | MP10a
| Standardab. | 0.4156108 | 0.1378405 | 0.09824772 | 0.05345574 | 0.06031779 | 0.04752708 | 0.02838231 | 0.1321764 | 0.1205936 | 0.2907304

## Spalt vorne unten Fxx Charge2
0.4673382 | △ | △₉₅ | △₉₅ ger.
4.472136
0.4949747 |  |  |  |  | Fxx | Charge 2 Spalt vorne unten
0.2357023
|  | Nr/MP | MP1b | MP2b | MP3b | MP4b | MP5b | MP6b | MP7b | MP8b | MP9b | MP10b
|  | 1 | 0.88 | -1.01 | -1.6 | -0.6 | -0.87 | -0.9 | -0.82 | -1.52 | -1.42 | 0.32
|  | 2 | 0.47 | -1.1 | -1.89 | -0.87 | -1.17 | -1.2 | -1 | -1.79 | -1.44 | 0.14
|  | 3 | 0.49 | -1.12 | -1.9 | -0.86 | -1.17 | -1.17 | -1.01 | -1.72 | -1.41 | -0.18
|  | 4 | 0.55 | -1.05 | -1.89 | -0.95 | -1.28 | -1.27 | -1.07 | -1.76 | -1.35 | 0.2
|  | 5 | 0.68 | -1.1 | -1.86 | -0.9 | -1.23 | -1.22 | -1.26 | -1.77 | -1.36 | 0.05
|  | 6 | 0.63 | -1.1 | -1.89 | -1.22 | -1.62 | -1.3 | -1.01 | -1.97 | -1.65 | -0.18
|  | 7 | 0.62 | -1.05 | -1.8 | -0.75 | -1.2 | -1.03 | -1.24 | -1.98 | -1.41 | -0.04
|  | 8 | 0.49 | -1.3 | -2.17 | -0.97 | -1.54 | -1.5 | -0.89 | -1.89 | -1.86 | 0.08
|  | 9 | 0.39 | -1.17 | -1.81 | -0.77 | -1.08 | -1.09 | -0.95 | -1.76 | -1.47 | 0.11
|  | 10 | 0.69 | -1.05 | -1.84 | -0.93 | -1.4 | -1.27 | -1.08 | -1.76 | -1.51 | 0.2
|  | 11 | 0.53 | -1.1 | -1.86 | -0.81 | -1.11 | -1.12 | -0.99 | -1.78 | -1.42 | 0
|  | 12 | 0.48 | -1.18 | -1.9 | -0.84 | -1.19 | -1.18 | -1.01 | -1.76 | -1.38 | 0.08
|  | 13 | -0.03 | -1.15 | -1.89 | -0.89 | -1.19 | -1.16 | -1 | -1.81 | 1.54 | 0.45
|  | 14 | -0.64 | -1.4 | -2.06 | -0.87 | -1.13 | -1.13 | -0.97 | -2.04 | -1.62 | -0.6
|  | 15 | -0.3 | -1.27 | -1.99 | -0.93 | -1.24 | -1.23 | -1.01 | -2.05 | -1.57 | -0.18
|  | 16 | -0.08 | -1.29 | -2.2 | -0.88 | -1.17 | -1.17 | -1 | -2.22 | -1.6 | -0.19
|  | 17 | -0.12 | -1.28 | -2.28 | -0.94 | -1.23 | -1.21 | -1.03 | -2.32 | -1.61 | -0.21
|  | 18 | -0.15 | -1.34 | -2.25 | -0.84 | -1.13 | -1.12 | -0.97 | -2.32 | -1.65 | -0.26
|  | Mittelw. | 0.31 | -1.17 | -1.948889 | -0.8788889 | -1.219444 | -1.181667 | -1.017222 | -1.901111 | -1.343889 | -0.01166667
|  | Standardab. | 0.4183441 | 0.1154531 | 0.1775284 | 0.1221806 | 0.167875 | 0.1231092 | 0.1032875 | 0.2190055 | 0.7320008 | 0.2468686
|  | △ | 0.09860464 | 0.02721255 | 0.04184385 | 0.02879825 | 0.03956852 | 0.02901712 | 0.02434509 | 0.05162009 | 0.1725342 | 0.05818749
|  | △₉₅ | 0.2070698 | 0.05714635 | 0.08787208 | 0.06047632 | 0.0830939 | 0.06093596 | 0.05112469 | 0.1084022 | 0.3623219 | 0.1221937
|  | △₉₅ ger. | 0.21 | 0.06 | 0.09 | 0.07 | 0.09 | 0.07 | 0.06 | 0.11 | 0.4 | 0.13
|  |  | MP1b | MP2b | MP3b | MP4b | MP5b | MP6b | MP7b | MP8b | MP9b | MP10b
|  | Mittelw. | 0.31 | -1.17 | -1.948889 | -0.8788889 | -1.219444 | -1.181667 | -1.017222 | -1.901111 | -1.343889 | -0.01166667
|  |  | MP1b | MP2b | MP3b | MP4b | MP5b | MP6b | MP7b | MP8b | MP9b | MP10b
|  | Standardab. | 0.4183441 | 0.1154531 | 0.1775284 | 0.1221806 | 0.167875 | 0.1231092 | 0.1032875 | 0.2190055 | 0.7320008 | 0.2468686

## Kontur aussenF13 Serie
0.4673382 | △ | △₉₅ | △₉₅ ger.
4.472136 |  |  |  | F13 | Serienmaterial Kontur aussen
|  | Mp/Nr. | MP1a | MP2a | MP3a | MP4a | MP5a | MP6a | MP7a | MP8a | MP9a | MP10a
|  | 1 | -0.47 | -0.02 | -0.33 | 0.02 | -0.05 | -0.1 | -0.21 | -0.46 | 0.27 | -0.4
|  | 2 | -0.66 | -0.14 | -0.4 | 0 | -0.04 | -0.09 | -0.24 | -0.62 | -0.02 | -0.03
|  | 3 | -0.64 | -0.06 | -0.36 | 0.01 | -0.05 | -0.1 | -0.24 | -0.57 | -0.04 | 0.09
|  | 4 | -0.28 | 0.07 | -0.27 | 0 | -0.04 | -0.09 | -0.22 | -0.51 | 0.15 | 0.29
|  | 5 | -0.46 | -0.05 | -0.32 | 0.03 | -0.01 | -0.05 | -0.17 | -0.54 | 0.14 | 0.34
|  | 6 | -0.76 | -0.24 | -0.48 | 0.18 | 0.39 | 0.63 | 0.75 | 0.4 | 0.79 | 1.23
|  | 7 | -0.72 | -0.13 | -0.38 | 0.05 | 0.01 | -0.04 | -0.18 | -0.61 | 0 | -0.07
|  | 8 | -0.74 | -0.13 | -0.37 | 0.02 | -0.02 | -0.07 | -0.18 | -0.58 | 0.07 | 0.04
|  | 9 | 0.42 | -0.18 | -0.42 | 0.09 | 0.03 | 0.02 | -0.12 | -0.52 | 0.05 | -0.05
|  | 10 | -0.07 | 0.08 | -0.32 | 0.03 | 0 | -0.05 | -0.16 | -0.59 | 0.14 | 0.37
|  | 11 | -0.41 | -0.02 | -0.31 | 0.02 | 0 | -0.06 | -0.19 | -0.58 | 0.01 | 0.02
|  | 12 | -0.62 | -0.1 | -0.34 | 0.04 | 0.01 | -0.05 | -0.16 | -0.57 | 0.05 | 0.1
|  | 13 | -0.61 | -0.03 | -0.27 | 0.08 | 0.05 | -0.01 | -0.16 | -0.63 | -0.1 | -0.34
|  | 14 | -0.74 | -0.1 | -0.37 | 0.06 | 0.02 | -0.04 | -0.17 | -0.62 | -0.08 | -0.28
|  | 15 | -0.97 | -0.2 | -0.4 | 0.03 | 0.01 | -0.04 | -0.16 | -0.59 | -0.02 | -0.32
|  | 16 | -0.26 | -0.28 | -0.46 | -0.01 | -0.12 | -0.17 | -0.29 | -0.68 | -0.13 | -0.47
|  | 17 | -1.24 | -0.2 | -0.38 | 0.02 | -0.02 | -0.08 | -0.24 | -0.66 | -0.1 | -0.4
|  | 18 | -1.43 | -0.33 | -0.47 | -0.03 | -0.09 | -0.14 | -0.3 | -0.7 | -0.17 | -0.6
|  | 19 | -1.51 | -0.37 | -0.49 | -0.04 | -0.06 | -0.11 | -0.28 | -0.7 | -0.18 | -0.63
|  | 20 | -1.08 | -0.19 | -0.47 | -0.05 | -0.1 | -0.14 | -0.21 | -0.73 | -0.03 | -0.43
|  | Mittelwert | -0.6625 | -0.131 | -0.3805 | 0.0275 | -0.004 | -0.039 | -0.1565 | -0.553 | 0.04 | -0.077
|  | Standardabweichung | 0.4537896 | 0.1213043 | 0.06809243 | 0.05077038 | 0.1028745 | 0.1639287 | 0.2188553 | 0.234523 | 0.2108379 | 0.4315468
|  | △ | 0.1014704 | 0.02712447 | 0.01522593 | 0.0113526 | 0.02300343 | 0.03665558 | 0.04893753 | 0.05244094 | 0.04714479 | 0.0964968
|  | △₉₅ | 0.2120732 | 0.05669014 | 0.03182219 | 0.02372694 | 0.04807717 | 0.07661016 | 0.1022794 | 0.1096016 | 0.09853262 | 0.2016783
|  | △₉₅ ger. | 0.22 | 0.06 | 0.04 | 0.024 | 0.05 | 0.08 | 0.11 | 0.11 | 0.1 | 0.21
|  | Range | 1.93 | 0.45 | 0.76 | 0.23 | 0.51 | 0.8 | 1.05 | 1.13 | 0.97 | 1.86
|  | max range | 1.93
Überlagerung Standardabweichung Chargen
|  |  | Charge | MP1a | MP2a | MP3a | MP4a | MP5a | MP6a | MP7a | MP8a | MP9a | MP10a
|  |  | Serie | 0.4537896 | 0.1213043 | 0.06809243 | 0.05077038 | 0.1028745 | 0.1639287 | 0.2188553 | 0.234523 | 0.2108379 | 0.4315468
|  |  | Charge 2 | 0.4156108 | 0.1378405 | 0.09824772 | 0.05345574 | 0.06031779 | 0.04752708 | 0.02838231 | 0.1321764 | 0.1205936 | 0.2907304
|  |  | Charge 1 | 0.2703 | 0.1157345 | 0.08558775 | 0.0359239 | 0.02802255 | 0.02802255 | 0.02494204 | 0.1128331 | 0.07836991 | 0.2104106
Überlagerung Mittelwerte Chargen
|  |  | Charge | MP1a | MP2a | MP3a | MP4a | MP5a | MP6a | MP7a | MP8a | MP9a | MP10a
|  |  | Serie | -0.6625 | -0.131 | -0.3805 | 0.0275 | -0.004 | -0.039 | -0.1565 | -0.553 | 0.04 | -0.077
|  |  | Charge 2 | 0.8116667 | 0.3433333 | 0.1494444 | 0.02111111 | -0.1883333 | -0.2333333 | -0.2505556 | -0.1666667 | 0.5738889 | 1.367778
|  |  | Charge 1 | 1.949 | 0.7195 | 0.601 | 0.028 | -0.297 | -0.368 | -0.293 | 0.4555 | 1.3145 | 2.961

## Spalt untenF13 Serie
0.4673382 | △ | △₉₅ | △₉₅ ger.
4.472136
|  |  |  | F13 | Serienmaterial Spalt unten
|  | Mp/Nr. | MP1b | MP2b | MP3b | MP4b | MP5b | MP6b | MP7b | MP8b | MP9b | MP10b
|  | 1 | 0.15 | -1.08 | -1.21 | -0.7 | -1.02 | -0.96 | -0.85 | -1.28 | -1.51 | 0.29
|  | 2 | -0.1 | -1.11 | -1.2 | -0.63 | -0.63 | -0.86 | -0.76 | -1.19 | -1.47 | 0.27
|  | 3 | 0.14 | -1.12 | -1.24 | -0.69 | -0.99 | -0.92 | -0.8 | -1.22 | -1.47 | 0.26
|  | 4 | 0.03 | -1.19 | -1.28 | -0.67 | -0.99 | -0.93 | -0.81 | -1.26 | -1.49 | 0.27
|  | 5 | 0.11 | -1.16 | -1.32 | -0.71 | -0.97 | -0.92 | -1.11 | -1.24 | -1.45 | 0.18
|  | 6 | -0.02 | -1.23 | -1.22 | -0.6 | -0.81 | -0.73 | -0.63 | -1.03 | -1.34 | 0.31
|  | 7 | -0.04 | -1.22 | -1.29 | -0.7 | -0.96 | -0.89 | -0.84 | -1.24 | -1.51 | 0.22
|  | 8 | 0.01 | -1.17 | -1.32 | -0.68 | -0.94 | -0.89 | -0.86 | -1.27 | -1.51 | 0.21
|  | 9 | -0.25 | -1.19 | -1.2 | -0.63 | -0.84 | -0.83 | -0.83 | -1.29 | -1.45 | -0.02
|  | 10 | 0.01 | -1.15 | -1.21 | -0.67 | -0.92 | -0.87 | -0.84 | -1.18 | -1.5 | 0.21
|  | 11 | 0 | -1.18 | -1.37 | -0.69 | -0.95 | -0.88 | -0.83 | -1.28 | -1.55 | 0.18
|  | 12 | 0.03 | -1.17 | -1.34 | -0.68 | -0.95 | -0.89 | -0.86 | -1.28 | -1.51 | 0.19
|  | 13 | -0.16 | -1.29 | -1.45 | -0.51 | -0.99 | -0.91 | -0.86 | -1.32 | -1.57 | 0.17
|  | 14 | 0.02 | -1.01 | -1.34 | -0.63 | -0.96 | -0.89 | -0.85 | -1.28 | -1.56 | 0.16
|  | 15 | -0.02 | -1.22 | -1.33 | -0.68 | -0.93 | -0.89 | -0.87 | -1.23 | -1.53 | 0.04
|  | 16 | 0.33 | -1.09 | -1.17 | -0.6 | -0.71 | -0.69 | -0.71 | -1.16 | -1.4 | 0.13
|  | 17 | 0.38 | -1.15 | -1.32 | -0.64 | -0.85 | -0.81 | -0.77 | -1.24 | -1.54 | 0.38
|  | 18 | 0.61 | -1.12 | -1.24 | -0.55 | -0.79 | -0.77 | -0.71 | -1.19 | -1.51 | 0.37
|  | 19 | 0.42 | -1.17 | -1.27 | -0.5 | -0.7 | -0.63 | -0.65 | -1.19 | -1.5 | 0.48
|  | 20 | 0.56 | -1.03 | -1.04 | -0.48 | -0.71 | -0.67 | -0.73 | -0.94 | -1.32 | 0.3
|  | Mittelwert | 0.1105 | -1.1525 | -1.268 | -0.632 | -0.8415 | -0.8415 | -0.8085 | -1.2155 | -1.4845 | 0.23
|  | Standardabweichung | 0.2326388 | 0.0676582 | 0.08823414 | 0.07112628 | 0.1175395 | 0.09432726 | 0.1014254 | 0.09081357 | 0.06652859 | 0.1142942
|  | △ | 0.05201961 | 0.01512883 | 0.01972975 | 0.01590432 | 0.02628262 | 0.02109222 | 0.0226794 | 0.02030653 | 0.01487624 | 0.02555695
|  | △₉₅ | 0.108721 | 0.03161926 | 0.04123518 | 0.03324003 | 0.05493068 | 0.04408273 | 0.04739995 | 0.04244065 | 0.03109135 | 0.05341403
|  | △₉₅ ger. | 0.11 | 0.04 | 0.05 | 0.04 | 0.06 | 0.05 | 0.05 | 0.05 | 0.04 | 0.06
Gegenüberstellung Standardabweichungen Chargen Spalt unten
|  | Chargen | MP1b | MP2b | MP3b | MP4b | MP5b | MP6b | MP7b | MP8b | MP9b | MP10b
|  | Serie | 0.2326388 | 0.0676582 | 0.08823414 | 0.07112628 | 0.1175395 | 0.09432726 | 0.1014254 | 0.09081357 | 0.06652859 | 0.1142942
|  | Charge 2 | 0.4183441 | 0.1154531 | 0.1775284 | 0.1221806 | 0.167875 | 0.1231092 | 0.1032875 | 0.2190055 | 0.7320008 | 0.2468686
|  | Charge 1 |  | 0.09564738 | 0.1360524 | 0.0833193 | 0.05222421 | 0.06214584 | 0.04913997 | 0.180076 | 0.09354284
Gegenüberstellung Mittelwerte Chargen Spalt unten
|  | Chargen | MP1b | MP2b | MP3b | MP4b | MP5b | MP6b | MP7b | MP8b | MP9b | MP10b
|  | Serie | 0.1105 | -1.1525 | -1.268 | -0.632 | -0.8415 | -0.8415 | -0.8085 | -1.2155 | -1.4845 | 0.23
|  | Charge 2 | 0.31 | -1.17 | -1.948889 | -0.8788889 | -1.219444 | -1.181667 | -1.017222 | -1.901111 | -1.343889 | -0.01166667
|  | Charge 1 |  | -1.263 | -2.6045 | -1.015 | -1.393 | -1.411 | -1.166 | -2.608 | -1.5985

## Relativierung Parameter
0.4673382 | △ | △₉₅ | △₉₅ ger.
4.472136
Mindestzugfestigkeit [N/mm²]/Standardabweichung [mm] "Kontur aussen"
|  | Charge | MP1a | MP2a | MP3a | MP4a | MP5a | MP6a | MP7a | MP8a | MP9a | MP10a
|  | F17 | 160.25 | 160.25 | 160.25 | 160.25 | 160.25 | 160.25 | 160.25 | 160.25 | 160.25 | 160.25
|  | Fxx | 152.4 | 152.4 | 152.4 | 152.4 | 152.4 | 152.4 | 152.4 | 152.4 | 152.4 | 152.4
|  | F13serie | 149.3 | 149.3 | 149.3 | 149.3 | 149.3 | 149.3 | 149.3 | 149.3 | 149.3 | 149.3
|  | F17 | 0.2703 | 0.1157345 | 0.08558775 | 0.0359239 | 0.02802255 | 0.02802255 | 0.02494204 | 0.1128331 | 0.07836991 | 0.2104106
|  | Fxx | 0.4156108 | 0.1378405 | 0.09824772 | 0.05345574 | 0.06031779 | 0.04752708 | 0.02838231 | 0.1321764 | 0.1205936 | 0.2907304
|  | F13serie | 0.4537896 | 0.1213043 | 0.06809243 | 0.05077038 | 0.1028745 | 0.1639287 | 0.2188553 | 0.234523 | 0.2108379 | 0.4315468
Streckgrenze Rp₀‚₂ [N/mm²]/Standardabweichung [mm]
|  | Charge | MP1a | MP2a | MP3a | MP4a | MP5a | MP6a | MP7a | MP8a | MP9a | MP10a
|  | F17 | 85.55 | 85.55 | 85.55 | 85.55 | 85.55 | 85.55 | 85.55 | 85.55 | 85.55 | 85.55
|  | Fxx | 74.65 | 74.65 | 74.65 | 74.65 | 74.65 | 74.65 | 74.65 | 74.65 | 74.65 | 74.65
|  | F13serie | 70.55 | 70.55 | 70.55 | 70.55 | 70.55 | 70.55 | 70.55 | 70.55 | 70.55 | 70.55
|  | F17 | 0.2703 | 0.1157345 | 0.08558775 | 0.0359239 | 0.02802255 | 0.02802255 | 0.02494204 | 0.1128331 | 0.07836991 | 0.2104106
|  | Fxx | 0.4156108 | 0.1378405 | 0.09824772 | 0.05345574 | 0.06031779 | 0.04752708 | 0.02838231 | 0.1321764 | 0.1205936 | 0.2907304
|  | F13serie | 0.4537896 | 0.1213043 | 0.06809243 | 0.05077038 | 0.1028745 | 0.1639287 | 0.2188553 | 0.234523 | 0.2108379 | 0.4315468
|  | Charge | MP1a | MP2a | MP3a | MP4a | MP5a | MP6a | MP7a | MP8a | MP9a | MP10a
|  | F17 | 160.25 | 160.25 | 160.25 | 160.25 | 160.25 | 160.25 | 160.25 | 160.25 | 160.25 | 160.25
|  | Fxx | 152.4 | 152.4 | 152.4 | 152.4 | 152.4 | 152.4 | 152.4 | 152.4 | 152.4 | 152.4
|  | F13serie | 147 | 147 | 147 | 147 | 147 | 147 | 147 | 147 | 147 | 147
|  | F17 | 0.2703 | 0.1157345 | 0.08558775 | 0.0359239 | 0.02802255 | 0.02802255 | 0.02494204 | 0.1128331 | 0.07836991 | 0.2104106
|  | Fxx | 0.4156108 | 0.1378405 | 0.09824772 | 0.05345574 | 0.06031779 | 0.04752708 | 0.02838231 | 0.1321764 | 0.1205936 | 0.2907304
|  | F13serie | 0.4537896 | 0.1213043 | 0.06809243 | 0.05077038 | 0.1028745 | 0.1639287 | 0.2188553 | 0.234523 | 0.2108379 | 0.4315468

## F18 Kontur aussen
0.4673382 | △ | △₉₅ | △₉₅ ger. | ger
4.472136
Kontur aussen F18 VD
|  |  | Nr/MP | MP1a | MP2a | MP3a | MP4a | MP5a | MP6a | MP7a | MP8a | MP9a | MP10a
|  |  | 1 | 2.48 | 0.81 | 0.1 | -0.08 | -0.28 | -0.3 | -0.24 | -0.12 | 1.28 | 3.78
|  |  | 2 | 2.45 | 0.84 | 0.12 | -0.08 | -0.29 | -0.32 | -0.24 | -0.11 | 1.3 | 3.76
|  |  | 3 | 2.46 | 0.83 | 0.14 | -0.08 | -0.3 | -0.32 | -0.24 | -0.06 | 1.35 | 3.59
|  |  | 4 | 2.59 | 0.93 | 0.19 | -0.08 | -0.35 | -0.36 | -0.21 | -0.01 | 1.41 | 3.56
|  |  | 5 | 2.45 | 0.84 | 0.12 | -0.11 | -0.37 | -0.39 | -0.26 | -0.08 | 1.37 | 3.65
|  |  | 6 | 2.54 | 0.83 | 0.12 | -0.06 | -0.26 | -0.31 | -0.25 | -0.06 | 1.37 | 3.69
|  |  | 7 | 2.49 | 0.86 | 0.11 | -0.09 | -0.33 | -0.36 | -0.27 | -0.09 | 1.35 | 3.68
|  |  | 8 | 2.55 | 0.87 | 0.13 | -0.08 | -0.29 | -0.32 | -0.25 | -0.08 | 1.36 | 3.65
|  |  | 9 | 2.58 | 0.84 | 0.12 | -0.06 | -0.28 | -0.32 | -0.26 | -0.05 | 1.41 | 3.58
|  |  | 10 | 2.53 | 0.88 | 0.14 | -0.02 | -0.18 | -0.22 | -0.2 | -0.1 | 1.27 | 3.9
|  |  | 11 | 2.6 | 0.82 | 0.1 | -0.05 | -0.28 | -0.33 | -0.27 | -0.1 | 1.35 | 3.79
|  |  | 12 | 2.49 | 0.91 | 0.09 | 0.09 | -0.35 | -0.4 | -0.32 | -0.15 | 1.38 | 4.04
|  |  | 13 | 2.47 | 0.8 | 0.09 | -0.07 | -0.07 | -0.34 | -0.28 | -0.1 | 0.63 | 3.76
|  |  | 14 | 2.48 | 0.83 | 0.14 | -0.04 | -0.23 | -0.27 | -0.24 | -0.13 | 1.33 | 4.06
|  |  | 15 | 2.52 | 0.81 | 0.13 | -0.07 | -0.32 | -0.35 | -0.29 | -0.12 | 1.39 | 4.2
|  |  | 16 | 2.49 | 0.88 | 0.23 | -0.06 | -0.32 | -0.34 | -0.24 | -0.33 | 0.84 | 3.55
|  |  | 17 | 2.52 | 0.87 | 0.15 | -0.08 | -0.34 | -0.37 | -0.27 | -0.12 | 1.4 | 3.88
|  |  | 18 | 2.58 | 0.88 | 0.17 | -0.06 | -0.06 | -0.31 | -0.26 | -0.15 | 1.34 | 4.04
|  |  | 19 | 2.6 | 0.89 | 0.16 | -0.07 | -0.34 | -0.36 | -0.27 | -0.17 | 1.24 | 4.11
|  |  | 20 | 2.6 | 0.89 | 0.18 | -0.07 | -0.31 | -0.33 | -0.27 | -0.11 | 1.39 | 3.81
|  |  | Standardab. | 0.05343712 | 0.03575869 | 0.03572924 | 0.04024922 | 0.08509283 | 0.04050991 | 0.02661124 | 0.0636272 | 0.1977132 | 0.1977345
|  |  | Mittelwert | 2.5235 | 0.8555 | 0.1365 | -0.061 | -0.2775 | -0.331 | -0.2565 | -0.112 | 1.288 | 3.804
|  |  | △ | 0.0119489 | 0.007995887 | 0.007989302 | 0.009 | 0.01902733 | 0.009058291 | 0.005950453 | 0.01422748 | 0.04421003 | 0.04421479
|  |  | △₉₅ | 0.02497321 | 0.0167114 | 0.01669764 | 0.01881 | 0.03976713 | 0.01893183 | 0.01243645 | 0.02973542 | 0.09239895 | 0.0924089
|  |  | △₉₅ ger. | 0.025 | 0.017 | 0.017 | 0.019 | 0.04 | 0.019 | 0.013 | 0.03 | 0.1 | 0.1
|  |  | ger | 2.524 | 0.856 | 0.137 | -0.061 | -0.28 | -0.331 | -0.257 | -0.11 | 1.3 | 3.8
|  |  | Range | 0.15 | 0.13 | 0.14 | 0.2 | 0.43 | 0.62 | 0.52 | 0.34 | 0.78 | 0.65
|  |  | max range | 0.78
Vergleich F18 Standardabweichung mit dem "alten" Material
|  |  | Nr/MP | MP1a | MP2a | MP3a | MP4a | MP5a | MP6a | MP7a | MP8a | MP9a | MP10a
|  |  | F18 | 0.05343712 | 0.03575869 | 0.03572924 | 0.04024922 | 0.08509283 | 0.04050991 | 0.02661124 | 0.0636272 | 0.1977132 | 0.1977345
|  |  | F17 | 0.2703 | 0.1157345 | 0.08558775 | 0.0359239 | 0.02802255 | 0.02802255 | 0.02494204 | 0.1128331 | 0.07836991 | 0.2104106
|  |  | Fxx(F16) | 0.4156108 | 0.1378405 | 0.09824772 | 0.05345574 | 0.06031779 | 0.04752708 | 0.02838231 | 0.1321764 | 0.1205936 | 0.2907304
|  |  | F13 | 0.4537896 | 0.1213043 | 0.06809243 | 0.05077038 | 0.1028745 | 0.1639287 | 0.2188553 | 0.234523 | 0.2108379 | 0.4315468
Überlagerung Messwerte "Kontur aussen" F18

## F18 Spalt unten
0.4673382 | △ | △₉₅ | △₉₅ ger.
4.472136 |  |  | F18 Spalt unten
|  | Nr/MP | MP2a | MP3a | MP4a | MP5a | MP6a | MP7a | MP8a | MP9a
|  | 1 | -0.94 | -1.67 | -0.71 | -1.04 | -1.06 | -0.87 | -1.48 | -1.45
|  | 2 | -0.91 | -1.67 | -0.69 | -0.99 | -1.03 | -0.83 | -1.46 | -1.46
|  | 3 | -0.88 | -1.66 | -0.71 | -1.06 | -1.11 | -0.89 | -1.5 | -1.49
|  | 4 | -1.01 | -1.75 | -0.71 | -1.04 | -1.1 | -0.82 | -1.65 | -1.5
|  | 5 | -0.87 | -1.61 | -0.65 | -1.01 | -1.02 | -0.82 | -1.4 | -1.48
|  | 6 | -0.94 | -1.67 | -0.76 | -1.11 | -1.11 | -0.9 | -1.5 | -1.47
|  | 7 | -0.89 | -1.62 | -0.68 | -1 | -1.03 | -0.83 | -1.39 | -1.46
|  | 8 | -0.89 | -1.65 | -0.73 | -1.07 | -1.09 | -0.86 | -1.52 | -1.52
|  | 9 | -0.93 | -1.68 | -0.73 | -1.08 | -1.07 | -0.85 | -1.47 | -1.49
|  | 10 | -0.92 | -1.67 | -0.81 | -1.17 | -1.16 | -0.92 | -1.5 | -1.48
|  | 11 | -0.93 | -1.67 | -0.74 | -1.07 | -1.07 | -0.85 | -1.38 | -1.39
|  | 12 | -0.89 | -1.58 | -0.67 | -0.97 | -0.96 | -0.78 | -1.27 | -1.47
|  | 13 | -0.91 | -1.62 | -0.68 | -1.01 | -1.01 | -0.78 | -1.36 | -1.5
|  | 14 | -0.92 | -1.66 | -0.76 | -1.08 | -1.06 | -0.83 | -1.46 | -1.52
|  | 15 | -0.92 | -1.65 | -0.72 | -1.05 | -1.05 | -0.8 | -1.4 | -1.53
|  | 16 | -0.97 | -1.81 | -0.74 | -1.07 | -1.09 | -0.88 | -1.62 | -1.58
|  | 17 | -0.9 | -1.65 | -0.7 | -1.01 | -1.01 | -0.81 | -1.4 | -1.52
|  | 18 | -0.92 | -1.66 | -0.71 | -1.02 | -1.02 | -0.78 | -1.39 | -1.48
|  | 19 | -0.88 | -1.64 | -0.74 | -1.02 | -1.01 | -0.8 | -1.33 | -1.45
|  | 20 | -0.92 | -1.69 | -0.74 | -1.05 | -1.05 | -0.83 | -1.39 | -1.54
|  | Standardabw. | 0.03278318 | 0.04860149 | 0.03654845 | 0.04592901 | 0.04639362 | 0.04068816 | 0.09178206 | 0.04050991
|  | Mittelw. | -0.917 | -1.664 | -0.719 | -1.046 | -1.0555 | -0.8365 | -1.4435 | -1.489
|  | △ | 0.007330542 | 0.01086762 | 0.008172483 | 0.01027004 | 0.01037393 | 0.009098149 | 0.02052309 | 0.009058291
|  | △₉₅ | 0.01532083 | 0.02271334 | 0.01708049 | 0.02146438 | 0.02168151 | 0.01901513 | 0.04289327 | 0.01893183
|  | △₉₅ ger. | 0.016 | 0.023 | 0.018 | 0.023 | 0.022 | 0.02 | 0.05 | 0.019
|  | Range | 1.88 | 3.39 | 1.46 | 2.14 | 2.12 | 1.7 | 2.92 | 2.97
|  | max Range | 3.39
Vergleich F18 Standardabweichung mit dem "alten" Material
|  | Nr/MP | MP2b | MP3b | MP4b | MP5b | MP6b | MP7b | MP8b | MP9b
|  | F18 | 0.03278318 | 0.04860149 | 0.03654845 | 0.04592901 | 0.04639362 | 0.04068816 | 0.09178206 | 0.04050991
|  | F17 | 0.09564738 | 0.1360524 | 0.0833193 | 0.05222421 | 0.06214584 | 0.04913997 | 0.180076 | 0.09354284
|  | F13 | 0.0676582 | 0.08823414 | 0.07112628 | 0.1175395 | 0.09432726 | 0.1014254 | 0.09081357 | 0.06652859
|  | Fxx(F16) | 0.1154531 | 0.1775284 | 0.1221806 | 0.167875 | 0.1231092 | 0.1032875 | 0.2190055 | 0.7320008
Vergleich Mittelwert F18 mit "alten" Versuchsmaterial
|  | Nr/MP | MP2a | MP3a | MP4a | MP5a | MP6a | MP7a | MP8a | MP9a
|  | F18 | -0.917 | -1.664 | -0.719 | -1.046 | -1.0555 | -0.8365 | -1.4435 | -1.489
|  | F17 | -1.263 | -2.6045 | -1.015 | -1.393 | -1.411 | -1.166 | -2.608 | -1.5985
|  | F13 | -1.1525 | -1.268 | -0.632 | -0.8415 | -0.8415 | -0.8085 | -1.2155 | -1.4845
|  | Fxx(F16) | -1.17 | -1.948889 | -0.8788889 | -1.219444 | -1.181667 | -1.017222 | -1.901111 | -1.343889
Überlagerung Messwerte Spalt unten F18

## nFxxKonturAussen
0.4673382 | △ | △₉₅ | △₉₅ ger. | ger
4.472136
nFxx Kontur aussen
|  | Nr/MP | MP1a | MP2a | MP3a | MP4a | MP5a | MP6a | MP7a | MP8a | MP9a | MP10a
|  | 1 | 0.92 | 0.39 | -0.8 | -0.03 | -0.31 | -0.39 | -0.29 | -0.42 | 0.77 | 1.17
|  | 2 | 0.96 | 0.39 | -0.09 | -0.03 | -0.29 | -0.37 | -0.27 | -0.43 | 0.67 | 1.28
|  | 3 | 0.95 | 0.39 | -0.1 | -0.04 | -0.32 | -0.4 | -0.28 | -0.42 | 0.66 | 1.32
|  | 4 | 0.8 | 0.34 | -0.12 | -0.03 | -0.3 | -0.39 | -0.29 | -0.45 | 0.62 | 1.2
|  | 5 | 0.94 | 0.43 | -0.08 | -0.04 | -0.3 | -0.38 | -0.28 | -0.46 | 0.57 | 1.19
|  | 6 | 0.72 | 0.37 | -0.08 | -0.03 | -0.3 | -0.39 | -0.28 | -0.45 | 0.6 | 1.16
|  | 7 | 0.6 | 0.25 | -0.15 | -0.04 | -0.31 | -0.4 | -0.31 | -0.47 | 0.55 | 0.94
|  | 8 | 0.75 | 0.27 | -0.14 | -0.04 | -0.3 | -0.41 | -0.31 | -0.43 | 0.6 | 1.13
|  | 9 | 0.84 | 0.3 | -0.11 | -0.03 | -0.3 | -0.4 | -0.29 | -0.4 | 0.69 | 1.29
|  | 10 | 0.77 | 0.25 | -0.13 | -0.01 | -0.25 | -0.38 | -0.31 | -0.42 | 0.66 | 1.21
|  | 11 | 0.75 | 0.31 | -0.09 | 0 | -0.23 | -0.35 | -0.27 | -0.41 | 0.65 | 1.26
|  | 12 | 0.68 | 0.23 | -0.13 | 0 | -0.2 | -0.32 | -0.28 | -0.44 | 0.59 | 1.07
|  | 13 | 0.73 | 0.28 | -0.11 | 0 | -0.22 | -0.34 | -0.28 | -0.41 | 0.66 | 1.18
|  | 14 | 0.64 | 0.24 | -0.12 | -0.02 | -0.21 | -0.34 | -0.28 | -0.45 | 0.55 | 0.97
|  | 15 | 0.78 | 0.32 | -0.09 | -0.01 | -0.23 | -0.35 | -0.28 | -0.43 | 0.62 | 1.22
|  | 16 | 0.7 | 0.26 | -0.12 | 0 | -0.23 | -0.36 | -0.28 | -0.43 | 0.61 | 1.11
|  | 17 | 0.82 | 0.34 | -0.09 | -0.01 | -0.24 | -0.36 | -0.29 | -0.41 | 0.65 | 1.21
|  | 18 | 0.86 | 0.38 | -0.1 | -0.02 | -0.25 | -0.37 | -0.3 | -0.42 | 0.62 | 1.18
|  | 19 | 0.94 | 0.38 | -0.07 | -0.03 | -0.27 | -0.39 | -0.29 | -0.41 | 0.63 | 1.3
|  | 20 | 1.06 | 0.44 | -0.03 | -0.02 | -0.29 | -0.4 | -0.28 | -0.4 | 0.66 | 1.32
|  | Mittelw | 0.8105 | 0.328 | -0.1375 | -0.0215 | -0.2675 | -0.3745 | -0.287 | -0.428 | 0.6315 | 1.1855
|  | Standardab | 0.1214593 | 0.06606217 | 0.1583093 | 0.01460894 | 0.03864481 | 0.02502104 | 0.01218282 | 0.01989446 | 0.05112163 | 0.1044018
|  | △ | 0.02715913 | 0.01477195 | 0.03539904 | 0.003266658 | 0.008641241 | 0.005594875 | 0.002724161 | 0.004448536 | 0.01143114 | 0.02334495
|  | △₉₅ | 0.05676258 | 0.03087338 | 0.073984 | 0.006827315 | 0.01806019 | 0.01169329 | 0.005693496 | 0.009297441 | 0.02389109 | 0.04879095
|  | △₉₅ ger. | 0.06 | 0.04 | 0.08 | 0.007 | 0.019 | 0.012 | 0.006 | 0.01 | 0.024 | 0.05
|  | ger | 0.81 | 0.33 | -0.14 | -0.022 | -0.268 | -0.375 | -0.287 | -0.43 | 0.632 | 1.19
|  | Range | 0.46 | 0.21 | 0.83 | 0.04 | 0.52 | 0.73 | 0.58 | 0.87 | 0.22 | 0.38
|  | max Range | 0.87

## nFxxSpaltunten
0.4673382 | △ | △₉₅ | △₉₅ ger.
4.472136 | [6 empty] | nFxx Spalt unten
|  |  | Nr/MP | MP2b | MP3b | MP4b | MP5b | MP6b | MP7b | MP8b | MP9b
|  |  | 1 | -0.99 | -1.41 | -0.76 | -1.09 | -1.06 | -0.83 | -1 | -1.47
|  |  | 2 | -1.01 | -1.44 | -0.77 | -1.09 | -1.1 | -0.88 | -1.04 | -1.35
|  |  | 3 | -1.01 | -1.43 | -0.78 | -1.1 | -1.1 | -0.87 | -1 | -1.27
|  |  | 4 | -1.01 | -1.41 | -0.74 | -1.06 | -1.04 | -0.84 | -0.99 | -1.3
|  |  | 5 | -1.09 | -1.42 | -0.74 | -1.06 | -1.05 | -0.85 | -0.99 | -1.3
|  |  | 6 | -1 | -1.43 | -0.77 | -1.11 | -1.1 | -0.87 | -1 | -1.3
|  |  | 7 | -0.97 | -1.38 | -0.71 | -1.03 | -1.02 | -0.8 | -0.99 | -1.3
|  |  | 8 | -0.98 | -1.42 | -0.72 | -1.04 | -1 | -0.81 | -0.98 | -1.26
|  |  | 9 | -0.96 | -1.43 | -0.72 | -1.04 | -1.03 | -0.84 | -1.03 | -1.29
|  |  | 10 | -0.98 | -1.44 | -0.72 | -1.06 | -1.01 | -0.82 | -1 | -1.29
|  |  | 11 | -1.01 | -1.46 | -0.72 | -1.06 | -1.03 | -0.83 | -1.01 | -1.28
|  |  | 12 | -1.04 | -1.46 | -0.71 | -1.04 | -0.99 | -0.79 | -1.02 | -1.28
|  |  | 13 | -1.01 | -1.46 | -0.75 | -1.05 | -1.01 | -0.81 | -1.04 | -1.33
|  |  | 14 | -1.01 | -1.44 | -0.7 | -1.02 | -1 | -0.8 | -1.01 | -1.33
|  |  | 15 | -1 | -1.43 | -0.71 | -1.03 | -1.02 | -0.81 | -1.03 | -1.29
|  |  | 16 | -0.97 | -1.43 | -0.71 | -1.02 | -1 | -0.79 | -1.03 | -1.29
|  |  | 17 | -0.99 | -1.44 | -0.72 | -1.07 | -1.05 | -0.82 | -1.03 | -1.33
|  |  | 18 | -1.08 | -1.44 | -0.72 | -1.03 | -1.01 | -0.81 | -1.01 | -1.32
|  |  | 19 | -1 | -1.47 | -0.75 | -1.08 | -1.07 | -0.83 | -1.03 | -1.29
|  |  | 20 | -1 | -1.46 | -0.77 | -1.1 | -1.07 | -0.87 | -1.07 | -1.31
|  |  | Mittelwert | -1.0055 | -1.435 | -0.7345 | -1.059 | -1.038 | -0.8285 | -1.015 | -1.309
|  |  | Standardab | 0.03284333 | 0.02139848 | 0.02502104 | 0.02826566 | 0.03562967 | 0.02777257 | 0.02236068 | 0.04399761
|  |  | △ | 0.007343991 | 0.004784844 | 0.005594875 | 0.006320393 | 0.007967037 | 0.006210136 | 0.005 | 0.009838164
|  |  | △₉₅ | 0.01534894 | 0.01000032 | 0.01169329 | 0.01320962 | 0.01665111 | 0.01297918 | 0.01045 | 0.02056176
|  |  | △₉₅ ger. | 0.016 | 0.011 | 0.012 | 0.014 | 0.017 | 0.013 | 0.011 | 0.021
|  |  | Range | 2.05 | 2.85 | 1.48 | 2.13 | 2.09 | 1.67 | 2.05 | 2.73
|  |  | max Range | 2.85

## nF17 KonturAussen
0.4673382 | △ | △₉₅ | △₉₅ ger.
4.472136 |  |  |  |  | nF17 Kontur aussen
|  |  | Nr/MP | MP1a | MP2a | MP3a | MP4a | MP5a | MP6a | MP7a | MP8a | MP9a | MP10a
|  |  | 1 | 2.59 | 1 | 0.19 | -0.04 | -0.39 | -0.48 | -0.3 | -0.2 | 1.12 | 2.77
|  |  | 2 | 2.27 | 0.96 | 0.24 | -0.04 | -0.41 | -0.5 | -0.3 | -0.16 | 1.16 | 2.74
|  |  | 3 | 2.29 | 0.9 | 0.21 | -0.05 | -0.42 | -0.52 | -0.31 | -0.17 | 1.22 | 2.82
|  |  | 4 | 2.29 | 0.92 | 0.22 | -0.04 | -0.4 | -0.49 | -0.28 | -0.16 | 1.21 | 2.8
|  |  | 5 | 2.16 | 0.89 | 0.19 | -0.05 | -0.41 | -0.5 | -0.29 | -0.22 | 1.08 | 2.66
|  |  | 6 | 2.17 | 0.9 | 0.2 | -0.07 | -0.45 | -0.53 | -0.34 | -0.19 | 1.17 | 2.79
|  |  | 7 | 2.34 | 0.86 | 0.2 | -0.05 | -0.42 | -0.51 | -0.32 | -0.19 | 1.17 | 2.72
|  |  | 8 | 2.54 | 0.94 | 0.25 | -0.05 | -0.43 | -0.52 | -0.29 | -0.15 | 1.22 | 2.9
|  |  | 9 | 2.63 | 0.95 | 0.27 | -0.03 | -0.42 | -0.51 | -0.29 | -0.16 | 1.19 | 2.81
|  |  | 10 | 2.6 | 0.95 | 0.27 | -0.04 | -0.41 | -0.51 | -0.29 | -0.11 | 1.23 | 2.88
|  |  | 11 | 2.53 | 0.96 | 0.29 | -0.05 | -0.42 | -0.51 | -0.29 | -0.18 | 1.16 | 2.74
|  |  | 12 | 2.35 | 0.89 | 0.19 | -0.04 | -0.42 | -0.5 | -0.29 | -0.19 | 1.17 | 2.71
|  |  | 13 | 2.35 | 0.95 | 0.22 | -0.04 | -0.4 | -0.49 | -0.28 | -0.19 | 1.16 | 2.84
|  |  | 14 | 2.41 | 0.96 | 0.22 | -0.06 | -0.41 | -0.49 | -0.27 | -0.17 | 1.16 | 2.85
|  |  | 15 | 2.52 | 0.91 | 0.17 | -0.05 | -0.44 | -0.53 | -0.31 | -0.14 | 1.33 | 3.11
|  |  | 16 | 2.67 | 1 | 0.21 | -0.05 | -0.43 | -0.53 | -0.31 | -0.15 | 1.26 | 2.92
|  |  | 17 | 2.49 | 0.91 | 0.18 | -0.05 | -0.42 | -0.53 | -0.3 | -0.14 | 1.26 | 2.89
|  |  | 18 | 2.54 | 0.95 | 0.21 | -0.06 | -0.46 | -0.56 | -0.3 | -0.15 | 1.24 | 3.04
|  |  | 19 | 2.45 | 0.92 | 0.19 | -0.05 | -0.42 | -0.52 | -0.3 | -0.15 | 1.25 | 2.9
|  |  | 20 | 2.53 | 0.98 | 0.18 | -0.06 | -0.43 | -0.53 | -0.3 | -0.19 | 1.17 | 2.84
|  |  | Mittelw. | 2.436 | 0.935 | 0.215 | -0.0485 | -0.4205 | -0.513 | -0.298 | -0.168 | 1.1965 | 2.8365
|  |  | Standardab. | 0.1511848 | 0.0377666 | 0.03332456 | 0.00933302 | 0.01669384 | 0.0192217 | 0.01542384 | 0.02587419 | 0.05650105 | 0.1086896
|  |  | △ | 0.03380595 | 0.008444868 | 0.007451598 | 0.002086927 | 0.003732856 | 0.004298102 | 0.003448875 | 0.005785645 | 0.01263402 | 0.02430373
|  |  | △₉₅ | 0.07065443 | 0.01764977 | 0.01557384 | 0.004361677 | 0.007801668 | 0.008983034 | 0.007208148 | 0.012092 | 0.0264051 | 0.05079479
|  |  | △₉₅ ger. | 0.08 | 0.018 | 0.016 | 0.005 | 0.008 | 0.009 | 0.008 | 0.013 | 0.027 | 0.06
|  |  | ger | 2.44 | 0.935 | 0.215 | -0.049 | -0.421 | -0.51 | -0.3 | -0.17 | 1.197 | 2.84
|  |  | Range | 0.51 | 0.14 | 0.12 | 0.04 | 0.07 | 0.08 | 0.07 | 0.11 | 0.25 | 0.45
|  |  | max Range | 0.51

## nF17 Spalt unten
0.4673382 | △ | △₉₅ | △₉₅ ger.
4.472136
nF17 Spalt unten
|  |  | Nr/MP | MP2b | MP3b | MP4b | MP5b | MP6b | MP7b | MP8b | MP9b
|  |  | 1 | -0.96 | -1.52 | -0.86 | -1.2 | -1.19 | -0.94 | -1.25 | -1.24
|  |  | 2 | -0.93 | -1.63 | -0.91 | -1.26 | -1.23 | -0.98 | -1.26 | -1.22
|  |  | 3 | -0.97 | -1.64 | -0.92 | -1.28 | -1.25 | -1 | -1.27 | -1.3
|  |  | 4 | -0.96 | -1.65 | -0.94 | -1.3 | -1.28 | -1.04 | -1.3 | -1.28
|  |  | 5 | -1 | -1.64 | -0.91 | -1.26 | -1.21 | -1.01 | -1.25 | -1.24
|  |  | 6 | -0.99 | -1.64 | -0.89 | -1.25 | -1.25 | -0.95 | -1.28 | -1.29
|  |  | 7 | -0.96 | -1.66 | -0.9 | -1.24 | -1.22 | -0.96 | -1.26 | -1.3
|  |  | 8 | -0.95 | -1.69 | -0.95 | -1.28 | -1.26 | -1.03 | -1.32 | -1.28
|  |  | 9 | -0.94 | -1.69 | -0.97 | -1.3 | -1.26 | -1.03 | -1.3 | -1.27
|  |  | 10 | -0.95 | -1.71 | -0.95 | -1.32 | -1.28 | -1.04 | -1.38 | -1.3
|  |  | 11 | -0.95 | -1.68 | -0.96 | -1.32 | -1.28 | -1.03 | -1.3 | -1.29
|  |  | 12 | -0.95 | -1.64 | -0.94 | -1.28 | -1.26 | -1.03 | -1.25 | -1.26
|  |  | 13 | -0.97 | -1.64 | -0.95 | -1.27 | -1.26 | -1.01 | -1.27 | -1.26
|  |  | 14 | -0.95 | -1.61 | -0.92 | -1.27 | -1.25 | -1.05 | -1.33 | -1.27
|  |  | 15 | -0.93 | -1.59 | -0.85 | -1.14 | -1.12 | -0.93 | -1.23 | -1.28
|  |  | 16 | -1.07 | -1.65 | -0.92 | -1.26 | -1.25 | -1.02 | -1.3 | -1.24
|  |  | 17 | -0.98 | -1.61 | -0.9 | -1.26 | -1.24 | -1.02 | -1.27 | -1.27
|  |  | 18 | -0.93 | -1.63 | -0.92 | -1.27 | -1.24 | -1.05 | -1.28 | -1.25
|  |  | 19 | -0.96 | -1.61 | -0.91 | -1.24 | -1.23 | -1.01 | -1.28 | -1.3
|  |  | 20 | -0.97 | -1.58 | -0.89 | -1.24 | -1.21 | -1 | -1.24 | -1.26
|  |  | Mittelw | -0.9635 | -1.6355 | -0.918 | -1.262 | -1.2385 | -1.0065 | -1.281 | -1.27
|  |  | Standardab. | 0.03133436 | 0.04297796 | 0.03155613 | 0.04047091 | 0.03703128 | 0.03631369 | 0.03522858 | 0.0236198
|  |  | △ | 0.007006576 | 0.009610165 | 0.007056166 | 0.009049571 | 0.008280446 | 0.008119988 | 0.007877349 | 0.005281547
|  |  | △₉₅ | 0.01464374 | 0.02008524 | 0.01474739 | 0.0189136 | 0.01730613 | 0.01697078 | 0.01646366 | 0.01103843
|  |  | △₉₅ ger. | 0.21 | 0.021 | 0.015 | 0.019 | 0.018 | 0.017 | 0.017 | 0.012
△ger
|  |  | Range | 2 | 3.23 | 1.82 | 2.46 | 2.4 | 1.98 | 2.61 | 2.52
|  |  | max Range | 3.23

## Gegenüberstellungen
0.4673382 | △ | △₉₅ | △₉₅ ger.
4.472136 |  |  |  | Vergleich Standardabweichung Kontur aussen |  |  |  |  | Neu
|  | Nr/MP | MP1a | MP2a | MP3a | MP4a | MP5a | MP6a | MP7a | MP8a | MP9a | MP10a
|  | nFxx | 0.1214593 | 0.06606217 | 0.1583093 | 0.01460894 | 0.03864481 | 0.02502104 | 0.01218282 | 0.01989446 | 0.05112163 | 0.1044018
|  | nF17 | 0.1511848 | 0.0377666 | 0.03332456 | 0.00933302 | 0.01669384 | 0.0192217 | 0.01542384 | 0.02587419 | 0.05650105 | 0.1086896
|  | F18 | 0.05343712 | 0.03575869 | 0.03572924 | 0.04024922 | 0.08509283 | 0.04050991 | 0.02661124 | 0.0636272 | 0.1977132 | 0.1977345
|  | F13 | 0.4537896 | 0.1213043 | 0.06809243 | 0.05077038 | 0.1028745 | 0.1639287 | 0.2188553 | 0.234523 | 0.2108379 | 0.4315468
Vergleich Standardabweichung Spalt neu
|  |  | Nr/MP | MP2b | MP3b | MP4b | MP5b | MP6b | MP7b | MP8b | MP9b
|  |  | nFxx | 0.03284333 | 0.02139848 | 0.02502104 | 0.02826566 | 0.03562967 | 0.02777257 | 0.02236068 | 0.04399761
|  |  | nF17 | 0.4291641 | 0.04393776 | 0.03155613 | 0.04047091 | 0.03703128 | 0.03631369 | 0.03522858 | 0.0236198
|  |  | F18 | 0.03278318 | 0.04860149 | 0.03654845 | 0.04592901 | 0.04639362 | 0.04068816 | 0.09178206 | 0.04050991
|  |  | F13 | 0.0676582 | 0.08823414 | 0.07112628 | 0.1175395 | 0.09432726 | 0.1014254 | 0.09081357 | 0.06652859

## Labor
0.4673382 | △ | △₉₅ | △₉₅ ger.
4.472136
Kontur aussen Vergleich Standardabweichung Fxx alt und neu (nFxx)
|  |  |  | Nr/MP | MP1a | MP2a | MP3a | MP4a | MP5a | MP6a | MP7a | MP8a | MP9a | MP10a
|  |  |  | Fxx | 0.4156108 | 0.1378405 | 0.09824772 | 0.05345574 | 0.06031779 | 0.04752708 | 0.02838231 | 0.1321764 | 0.1205936 | 0.2907304
|  |  |  | nFxx | 0.1214593 | 0.06606217 | 0.1583093 | 0.01460894 | 0.03864481 | 0.02502104 | 0.01218282 | 0.01989446 | 0.05112163 | 0.1044018
Vergleich Standardab. Kontur F17 alt-neu
|  | Nr/MP | MP1a | MP2a | MP3a | MP4a | MP5a | MP6a | MP7a | MP8a | MP9a | MP10a
|  | F17 | 0.2703 | 0.1157345 | 0.08558775 | 0.0359239 | 0.02802255 | 0.02802255 | 0.02494204 | 0.1128331 | 0.07836991 | 0.2104106
|  | nF17 | 0.1511848 | 0.0377666 | 0.03332456 | 0.00933302 | 0.01669384 | 0.0192217 | 0.01542384 | 0.02587419 | 0.05650105 | 0.1086896
Vergleich Standardab. Spalt F17 alt-neu
|  | Nr/MP | MP2b | MP3b | MP4b | MP5b | MP6b | MP7b | MP8b | MP9b
|  | F17 | 0.09564738 | 0.1360524 | 0.0833193 | 0.05222421 | 0.06214584 | 0.04913997 | 0.180076 | 0.09354284
|  | nF17 | 0.4291641 | 0.04393776 | 0.03155613 | 0.04047091 | 0.03703128 | 0.03631369 | 0.03522858 | 0.0236198
Vergleich Standardab. Kontur alt-neu Fxx
|  | Nr/MP | MP1a | MP2a | MP3a | MP4a | MP5a | MP6a | MP7a | MP8a | MP9a | MP10a
|  | Fxx | 0.4156108 | 0.1378405 | 0.09824772 | 0.05345574 | 0.06031779 | 0.04752708 | 0.02838231 | 0.1321764 | 0.1205936 | 0.2907304
|  | nFxx | 0.1214593 | 0.06606217 | 0.1583093 | 0.01460894 | 0.03864481 | 0.02502104 | 0.01218282 | 0.01989446 | 0.05112163 | 0.1044018
Vergleich Standardabw. Spalt Fxx alt-neu
|  | Nr/MP | MP2b | MP3b | MP4b | MP5b | MP6b | MP7b | MP8b | MP9b
|  | Fxx | 0.1154531 | 0.1775284 | 0.1221806 | 0.167875 | 0.1231092 | 0.1032875 | 0.2190055 | 0.7320008
|  | nFxx | 0.03284333 | 0.02139848 | 0.02502104 | 0.02826566 | 0.03562967 | 0.02777257 | 0.02236068 | 0.04399761

## FehlerVergleich
Fehlergegenüberstellung F17 Kontur alt/neu
Nr/MP | MP1a | MP2a | MP3a | MP4a | MP5a | MP6a | MP7a | MP8a | MP9a | MP10a
F17 | 0.13 | 0.06 | 0.04 | 0.017 | 0.014 | 0.014 | 0.012 | 0.06 | 0.04 | 0.1
nF17 | 0.08 | 0.018 | 0.016 | 0.005 | 0.008 | 0.009 | 0.008 | 0.013 | 0.027 | 0.06
Fehlergegenüberstellung Fxx Kontur alt/neu
Nr/MP | MP1a | MP2a | MP3a | MP4a | MP5a | MP6a | MP7a | MP8a | MP9a | MP10a
Fxx | 0.21 | 0.07 | 0.05 | 0.027 | 0.03 | 0.024 | 0.015 | 0.07 | 0.06 | 0.15
nFxx | 0.06 | 0.04 | 0.08 | 0.007 | 0.019 | 0.012 | 0.006 | 0.01 | 0.024 | 0.05
Fehlerabgleich F17 Spalt alt/neu
| Nr/MP | MP2b | MP3b | MP4b | MP5b | MP6b | MP7b | MP8b | MP9b
| F17 | 0.05 | 0.07 | 0.04 | 0.025 | 0.03 | 0.023 | 0.09 | 0.05
| nF17 | 0.21 | 0.021 | 0.015 | 0.019 | 0.018 | 0.017 | 0.017 | 0.012
Fehlerabgleich Fxx Spalt alt/neu
| Nr/MP | MP2b | MP3b | MP4b | MP5b | MP6b | MP7b | MP8b | MP9b
| Fxx | 0.06 | 0.09 | 0.07 | 0.09 | 0.07 | 0.06 | 0.11 | 0.4
| nFxx | 0.016 | 0.011 | 0.012 | 0.014 | 0.017 | 0.013 | 0.011 | 0.021
Noch einmal den gleichen Vergleich mit den nicht modifizierten Werten (also ohne t=0,95 und ohne Runden)
| Nr/MP | MP2b | MP3b | MP4b | MP5b | MP6b | MP7b | MP8b | MP9b
| Fxx | 0.02721255 | 0.04184385 | 0.02879825 | 0.03956852 | 0.02901712 | 0.02434509 | 0.05162009 | 0.1725342
| nFxx | 0.007343991 | 0.004784844 | 0.005594875 | 0.006320393 | 0.007967037 | 0.006210136 | 0.005 | 0.009838164

## Überlegungen und Punkte
Wie auch in meiner Bachelorarbeit erwähnt, wurde der Fehler (absoluter Fehler) hier mit der Standardabweichung des Mittelwertes ermittelt und auch auf Grund der geringeren Stückzahlen der international in der Industrie werwendete Vertrauensbereich berücksichtigt (t=95%). Der Fehler wurde nach DIN 1333 gerundet. Bei den Messpunkten "Spalt unten" wurden die Messpunkte Mp1 und Mp10 nicht mehr berücksichtigt weil sie wegen der ausgeprägteren Rückfederung bei den meisten Teilen mit dem Messgerät nicht zu erfassen waren. Eine mögliche Ursache der doch signifikant größeren Fehler bei den "alten Materialien" ist auf das von zwei Personen durchgeführte abwechselnde Messen und Notieren sowie Spannen (in der Messlehre) des Bauteils zurückzuführen. Aber auch Einsstellungsparameter Diskrepanzen an der Biegemaschiene , eventuell von den Einrichtern herbeigeführt, sind nicht auszuschließen.
Ein weiterer sehr wichtiger Sachverhalt sind Unterschiede in den Prüfberichten. Bei Fxx wurde eine Rpo,2 = 74,65 N/mm^2 sowie eine Dehnung 11,75 % aufgeführt währen bei dem "neuen" nFxx eine Rp0,2 = 71.2 N/mm^2 und Dehnung zwischen 14,7 - 23,6 % verbrieft wurde. Das "alte" F17 Material hatte eine Rm = 160 N/mm^2 , Rp0,2 = 85,5 und eine Dehnung von 12,3 %. Im Gegensatz zu dem "neuen" nF17 bei dem eine Rm = 166 N/mm^2 , Rpo,2 = 88.3 und Dehnung 9,8 - 15,1 % geprüft wurde.

## F19
4.472136 |  |  |  | F19 Spalt innen digital vermessen
0.4673382
| Nr. | MP1 | MP2 | MP3 | MP4 | MP5 | MP6 | MP7 | MP8 | MP9 | MP10
| 1 | -9.68 | -1.57 | -1.48 | 0.44 | 1.82 | 1.75 | 0.19 | -3.38 | -5.82 | -13.28
| 2 | -8.92 | -1.28 | -1.31 | 0.44 | 1.74 | 1.69 | 0.24 | -3.26 | -5.48 | -12.9
| 3 | -8.56 | -1.16 | -1.26 | 0.44 | 1.7 | 1.67 | 0.26 | -3.2 | -5.45 | -12.95
| 4 | -7.52 | -0.78 | -1.06 | 0.37 | 1.48 | 1.48 | 0.28 | -2.93 | -4.93 | -11.7
| 5 | -7.88 | -0.95 | -1.13 | 0.41 | 1.57 | 1.56 | 0.27 | -3.06 | -5.19 | -12.34
| 6 | -8.08 | -0.91 | -1.1 | 0.42 | 1.62 | 1.63 | 0.28 | -3.17 | -5.38 | -12.69
| 7 | -7.67 | -0.81 | -1.05 | 0.43 | 1.57 | 1.58 | 0.31 | -3.08 | -5.26 | -12.49
| 8 | -7.24 | -0.64 | -0.94 | 0.4 | 1.39 | 1.39 | 0.31 | -2.83 | -4.82 | -11.57
| 9 | -7.02 | -0.71 | -1.01 | 0.36 | 1.37 | 1.38 | 0.3 | -2.78 | -4.72 | -11.38
| 10 | -7.33 | -1.02 | -1.15 | 0.44 | 1.61 | 1.61 | 0.32 | -3.04 | -5.21 | -12.49
| 11 | -7.97 | -0.98 | -1.1 | 0.42 | 1.57 | 1.57 | 0.35 | -2.96 | -5.06 | -12.09
| 12 | -8.15 | -0.83 | -1.12 | 0.4 | 1.57 | 1.58 | 0.31 | -3.04 | -5.14 | -12.48
| 13 | -7.68 | -0.95 | -1.13 | 0.4 | 1.56 | 1.57 | 0.34 | -2.96 | -5.06 | -12.1
| 14 | -8.16 | -0.87 | -1.1 | 0.39 | 1.52 | 1.54 | 0.35 | -2.89 | -4.88 | -11.62
| 15 | -8.6 | -1.05 | -1.19 | 0.42 | 1.68 | 1.68 | 0.34 | -3.1 | -5.24 | -12.36
| 16 | -8.64 | -1.03 | -1.16 | 0.42 | 1.62 | 1.61 | 0.33 | -3.03 | -5.21 | -12.53
| 17 | -8.41 | -0.97 | -1.11 | 0.4 | 1.55 | 1.54 | 0.31 | -2.97 | -4.98 | -11.79
| 18 | -8.02 | -0.92 | -1.13 | 0.39 | 1.52 | 1.52 | 0.32 | -2.89 | -4.91 | -12.36
| 19 | -8.65 | -1.06 | -1.22 | 0.39 | 1.64 | 1.64 | 0.31 | -3.1 | -5.17 | -12.64
| 20 | -9.21 | -1.35 | -1.36 | 0.44 | 1.76 | 1.77 | 0.32 | -3.23 | -5.48 | -13.4
| Mittelw. | -8.1695 | -0.992 | -1.1555 | 0.411 | 1.593 | 1.588 | 0.302 | -3.045 | -5.1695 | -12.358
| Standardab. | 0.6778796 | 0.2203251 | 0.1234792 | 0.02403944 | 0.1131882 | 0.1013903 | 0.0395501 | 0.1518136 | 0.2664874 | 0.5556182
| △ | 0.1515785 | 0.04926619 | 0.02761078 | 0.005375382 | 0.02530966 | 0.02267157 | 0.008843672 | 0.03394655 | 0.05958839 | 0.12424
| △₉₅ | 0.316799 | 0.1029663 | 0.05770653 | 0.01123455 | 0.05289719 | 0.04738358 | 0.01848327 | 0.07094829 | 0.1245397 | 0.2596616
| △₉₅ ger. | 0.9 | 0.11 | 0.06 | 0.012 | 0.06 | 0.05 | 0.019 | 0.08 | 0.13 | 0.26
| ger | -8.2 | -0.99 | -1.16 | 0.411 | 1.59 | 1.59 | 0.302 | -3.05 | -5.17 | -12.36
| Range | 2.66 | 0.93 | 0.54 | 0.08 | 0.45 | 0.39 | 0.16 | 0.6 | 1.1 | 2.02
Vergleich der Standardabweichungen aller bisherigen Materialien
| Teil Nr. | MP1 | MP2 | MP3 | MP4 | MP5 | MP6 | MP7 | MP8 | MP9 | MP10
| F13 | 0.4537896 | 0.1213043 | 0.06809243 | 0.05077038 | 0.1028745 | 0.1639287 | 0.2188553 | 0.234523 | 0.2108379 | 0.4315468
| Fxx | 0.1214593 | 0.06606217 | 0.1583093 | 0.01460894 | 0.03864481 | 0.02502104 | 0.01218282 | 0.01989446 | 0.05112163 | 0.1044018
| F17 | 0.1511848 | 0.0377666 | 0.03332456 | 0.00933302 | 0.01669384 | 0.0192217 | 0.01542384 | 0.02587419 | 0.05650105 | 0.1086896
| F18 | 0.05343712 | 0.03575869 | 0.03572924 | 0.04024922 | 0.08509283 | 0.04050991 | 0.02661124 | 0.0636272 | 0.1977132 | 0.1977345
| F19 | 0.6778796 | 0.2203251 | 0.1234792 | 0.02403944 | 0.1131882 | 0.1013903 | 0.0395501 | 0.1518136 | 0.2664874 | 0.5556182
Engere Wahl Vergleich Standardabw Fxx,F17,F18
MP10a
[5 empty] | Standardabw. Kontur aussen | [6 empty] | 0.1044018
|  | Nr/MP | MP1a | MP2a | MP3a | MP4a | MP5a | MP6a | MP7a | MP8a | MP9a | 0.1086896
|  | nFxx | 0.1214593 | 0.06606217 | 0.1583093 | 0.01460894 | 0.03864481 | 0.02502104 | 0.01218282 | 0.01989446 | 0.05112163
|  | nF17 | 0.1511848 | 0.0377666 | 0.03332456 | 0.00933302 | 0.01669384 | 0.0192217 | 0.01542384 | 0.02587419 | 0.05650105
MP10a
[5 empty] | Kontur aussen Fräs | [6 empty] | 0.2190236
|  | Nr/MP | MP1a | MP2a | MP3a | MP4a | MP5a | MP6a | MP7a | MP8a | MP9a | 0.2159892
|  | nFxx | 0.2765364 | 0.2398815 | 0.1264703 | 0.0248998 | 0.0326061 | 0.0248098 | 0.02881885 | 0.2016093 | 0.1928566
|  | F17 | 0.1214333 | 0.1509435 | 0.0862356 | 0.03186732 | 0.02552604 | 0.03809959 | 0.03330876 | 0.1152058 | 0.2305936
|  |  | Vergleich Spalt unten Fxx, F17, F18 |  |  |  | Standardabw
| Material | MP2 | MP3 | MP4 | MP5 | MP6 | MP7 | MP8 | MP9
| Fxx | 0.03284333 | 0.02139848 | 0.02502104 | 0.02826566 | 0.03562967 | 0.02777257 | 0.02236068 | 0.04399761
| F17 | 0.03133436 | 0.04297796 | 0.03155613 | 0.04047091 | 0.03703128 | 0.03631369 | 0.03522858 | 0.0236198
| F18 | 0.03278318 | 0.04860149 | 0.03654845 | 0.04592901 | 0.04639362 | 0.04068816 | 0.09178206 | 0.04050991
Vergleich Sannweite (Range) der in die engere Wahl kommenden Materialien nach dem Fräsen
[12 empty] | MP9 | MP10
[12 empty] | 0.5 | 1.07
|  |  | Mater. | MP1 | MP2 | MP3 | MP4 | MP5 | MP6 | MP7 | MP8 | 0.66 | 0.76
|  |  | Fxx | 1.02 | 0.76 | 0.38 | 0.22 | 0.69 | 0.79 | 0.51 | 2.2 | 0.86 | 1.4
|  |  | F17 | 0.44 | 0.4 | 0.24 | 0.21 | 0.87 | 0.89 | 0.42 | 1.13
|  |  | F18 | 0.64 | 0.54 | 0.28 | 0.11 | 0.68 | 0.66 | 0.23 | 0.68
Vorläufiges Fazit (Endresultat erst nach neuem Durchlauf von F13 und Verhalten nach Polieren und Beschichten sowie Eloxieren)
Wenn man die Standardabweichungen der einzelnen Materialien und Messpunkte genauer betrachtet fällt auf das F19 und F13 die größten Prozessschwankungen aufweisen
und daher nicht in die engere Auswahl für ein geeignetes Serienmaterial kommen. Auc h F18 ist in den meisten Messpunkten (MP10 bis MP4) schlechter als Fxx und F17. Es bleibt
also nur ein weiterer Vergleich zwischen den Favoriten Fxx und F17.die ich hier noch einmal gegenüberstelle. Es fällt auf das Fxx einen max. Wert nach dem Biegen und auch nach dem Fräsen im Vergleich mit F17 hat.
Nach dem Biegen ist Fxx in 6 Punkten besser alt F17 wohingegen das Verhältnis nach dem Fräsen genau umgekehrt ist. Ich würde also trotz der nicht mehr so eindeutigen Ergebnisse immer noch F17 als bestes Vormaterial
ansehen. Überdies weist F17 auch als einzigstes Material eine gewisse Symmetrie in den Ergebnissen auf.

## Zusammenfassung P. Maifeld
Spannweite (max-min)
Messpunkte Kontur für Öffnungsmaß Biegung
Material | MP1 | MP2 | MP3 | MP4 | MP5 | MP6 | MP7 | MP8 | MP9 | MP10
F13 | 1.93 | 0.45 | 0.76 | 0.23 | 0.51 | 0.8 | 1.05 | 1.13 | 0.97 | 1.86
Fxx | 0.46 | 0.21 | 0.83 | 0.04 | 0.52 | 0.73 | 0.58 | 0.87 | 0.22 | 0.38
F17 | 0.51 | 0.14 | 0.12 | 0.04 | 0.07 | 0.08 | 0.07 | 0.11 | 0.25 | 0.45
F18 | 0.15 | 0.13 | 0.14 | 0.2 | 0.43 | 0.62 | 0.52 | 0.34 | 0.78 | 0.65
F19 | 2.66 | 0.93 | 0.54 | 0.08 | 0.45 | 0.39 | 0.16 | 0.6 | 1.1 | 2.02
Hier wir die Spannweite (Range) also Max-Min Wert je Messpunkt dargestellt
Auch hier hat das F17er Material über den Fertigungsverlauf (bis jetzt) die geringsten Werte
und daher die geringste Prozessschwankung.

## TextVersuch
Im dargestellten Diagramm werden die Range-Werte über die unterschiedlichen Materialchargen dargestellt. Der Range-Wert setzt sich aus dem Betrag der Differenz zwischen kleinst-Wert und größt-Wert zusammen.
Festzustellen ist, dass das F17er Material über den Fertigungsverlauf die geringste Range aufweist und somit die geringste Prozessschwankung hat.

## TotalLab
F13 | 0.4537896 | 0.1213043 | 0.06809243 | 0.05077038 | 0.1028745 | 0.1639287 | 0.2188553 | 0.234523 | 0.2108379 | 0.4315468
Teil Nr. | MP1 | MP2 | MP3 | MP4 | MP5 | MP6 | MP7 | MP8 | MP9 | MP10
nF13 | 0.1615476 | 0.05009465 | 0.05525063 | 0.01694418 | 0.02696977 | 0.02845125 | 0.01701393 | 0.04110001 | 0.05014715 | 0.1066857
Fxx | 0.1214593 | 0.06606217 | 0.1583093 | 0.01460894 | 0.03864481 | 0.02502104 | 0.01218282 | 0.01989446 | 0.05112163 | 0.1044018
F17 | 0.1511848 | 0.0377666 | 0.03332456 | 0.00933302 | 0.01669384 | 0.0192217 | 0.01542384 | 0.02587419 | 0.05650105 | 0.1086896
F18 | 0.05343712 | 0.03575869 | 0.03572924 | 0.04024922 | 0.08509283 | 0.04050991 | 0.02661124 | 0.0636272 | 0.1977132 | 0.1977345
F19 | 0.6778796 | 0.2203251 | 0.1234792 | 0.02403944 | 0.1131882 | 0.1013903 | 0.0395501 | 0.1518136 | 0.2664874 | 0.5556182
Soll | 0 | 0 | 0 | 0 | 0 | 0 | 0 | 0 | 0 | 0

## nF13
4.472136
0.4673382
nF13 Kontur aussen
| Nr/MP | MP1a | MP2a | MP3a | MP4a | MP5a | MP6a | MP7a | MP8a | MP9a | MP10a
| 1 | -0.79 | 0.06 | -0.35 | -0.04 | -0.17 | -0.26 | -0.26 | -0.7 | 0.27 | -0.06
| 2 | -0.94 | 0.02 | -0.35 | -0.02 | -0.14 | -0.24 | -0.27 | -0.75 | 0.2 | -0.27
| 3 | -0.69 | 0.05 | -0.3 | 0 | -0.09 | -0.19 | -0.24 | -0.71 | 0.22 | -0.21
| 4 | -0.88 | 0.01 | -0.35 | -0.01 | -0.1 | -0.21 | -0.26 | -0.79 | 0.14 | -0.3
| 5 | -0.96 | -0.03 | -0.39 | -0.03 | -0.14 | -0.24 | -0.27 | -0.79 | 0.15 | -0.31
| 6 | -0.65 | 0.04 | -0.29 | -0.01 | -0.13 | -0.22 | -0.25 | -0.7 | 0.19 | -0.25
| 7 | -0.99 | -0.06 | -0.42 | -0.03 | -0.12 | -0.22 | -0.28 | -0.79 | 0.12 | -0.38
| 8 | -0.75 | 0.06 | -0.34 | -0.03 | -0.16 | -0.27 | -0.28 | -0.71 | 0.28 | -0.01
| 9 | -0.89 | 0 | -0.37 | -0.03 | -0.16 | -0.27 | -0.29 | -0.74 | 0.21 | -0.21
| 10 | -0.8 | -0.02 | -0.3 | 0 | -0.08 | -0.19 | -0.26 | -0.68 | 0.22 | -0.23
| 11 | -0.98 | 0 | -0.35 | 0 | -0.11 | -0.22 | -0.27 | -0.77 | 0.13 | -0.35
| 12 | -0.61 | 0.05 | -0.31 | 0 | -0.1 | -0.2 | -0.25 | -0.7 | 0.23 | -0.19
| 13 | -0.57 | 0.07 | -0.3 | -0.01 | -0.13 | -0.23 | -0.26 | -0.68 | 0.28 | -0.05
| 14 | -0.91 | -0.02 | -0.39 | -0.01 | -0.12 | -0.23 | -0.28 | -0.76 | 0.16 | -0.35
| 15 | -0.54 | 0.04 | -0.28 | 0.01 | -0.09 | -0.18 | -0.23 | -0.66 | 0.29 | -0.08
| 16 | -0.74 | 0.02 | -0.29 | 0.01 | -0.11 | -0.21 | -0.26 | -0.7 | 0.22 | -0.23
| 17 | -0.53 | 0.09 | -0.23 | 0 | -0.14 | -0.24 | -0.26 | -0.68 | 0.22 | -0.12
| 18 | -0.53 | 0.15 | -0.22 | 0 | -0.13 | -0.22 | -0.25 | -0.7 | 0.23 | -0.13
| 19 | -0.95 | -0.05 | -0.42 | -0.05 | -0.16 | -0.27 | -0.3 | -0.76 | 0.19 | -0.2
| 20 | -0.83 | 0.04 | -0.35 | -0.02 | -0.16 | -0.27 | -0.28 | -0.74 | 0.23 | -0.14
| Mittelw. | -0.7765 | 0.026 | -0.33 | -0.0135 | -0.127 | -0.229 | -0.265 | -0.7255 | 0.209 | -0.2035
| Standardab. | 0.1615476 | 0.05009465 | 0.05525063 | 0.01694418 | 0.02696977 | 0.02845125 | 0.01701393 | 0.04110001 | 0.05014715 | 0.1066857
| △ | 0.03612314 | 0.0112015 | 0.01235442 | 0.003788834 | 0.006030624 | 0.006361893 | 0.00380443 | 0.009190241 | 0.01121324 | 0.02385565
| △₉₅ | 0.07549737 | 0.02341114 | 0.02582073 | 0.007918663 | 0.012604 | 0.01329636 | 0.007951258 | 0.0192076 | 0.02343568 | 0.04985831
| △₉₅ ger. | 0.08 | 0.024 | 0.026 | 0.008 | 0.013 | 0.014 | 0.008 | 0.02 | 0.024 | 0.05
| ger | -0.78 | 0.026 | -0.33 | -0.014 | -0.127 | -0.229 | -0.265 | -0.73 | 0.209 | -0.2

## FehlerChart
|  | -8.2 | -0.99 | -1.16 | 0.411 | 1.59 | 1.59 | 0.302 | -3.05 | -5.17 | -12.36
| Material | MP1a | MP2a | MP3a | MP4a | MP5a | MP6a | MP7a | MP8a | MP9a | MP10a
ger | F13 | -0.78 | 0.026 | -0.33 | -0.014 | -0.127 | -0.229 | -0.265 | -0.73 | 0.209 | -0.2
| Fxx | 0.81 | 0.33 | -0.14 | -0.022 | -0.268 | -0.375 | -0.287 | -0.43 | 0.632 | 1.19
| F17 | 2.44 | 0.935 | 0.215 | -0.049 | -0.421 | -0.51 | -0.3 | -0.17 | 1.197 | 2.84
| F18 | 2.524 | 0.856 | 0.137 | -0.061 | -0.28 | -0.331 | -0.257 | -0.11 | 1.3 | 3.8
| F19 | 8.2 | 0.99 | 1.16 | -0.411 | -1.59 | -1.59 | -0.302 | 3.05 | 5.17 | 12.36
| Soll | 0 | 0 | 0 | 0 | 0 | 0 | 0 | 0 | 0 | 0
△₉₅ ger. | F13 | 0.08 | 0.024 | 0.026 | 0.008 | 0.013 | 0.014 | 0.008 | 0.02 | 0.024 | 0.05
| Fxx | 0.06 | 0.04 | 0.08 | 0.007 | 0.019 | 0.012 | 0.006 | 0.01 | 0.024 | 0.05
| F17 | 0.08 | 0.018 | 0.016 | 0.005 | 0.008 | 0.009 | 0.008 | 0.013 | 0.027 | 0.06
| F18 | 0.025 | 0.017 | 0.017 | 0.019 | 0.04 | 0.019 | 0.013 | 0.03 | 0.1 | 0.1
| F19 | 0.9 | 0.11 | 0.06 | 0.012 | 0.06 | 0.05 | 0.019 | 0.08 | 0.13 | 0.26

## Prototyp IndikatorChart
| Material | MP1a | MP2a | MP3a | MP4a | MP5a | MP6a | MP7a | MP8a | MP9a | MP10a
Mittelwert | F13 | -0.78 | 0.026 | -0.33 | -0.014 | -0.127 | -0.229 | -0.265 | -0.73 | 0.209 | -0.2
| Fxx | 0.81 | 0.33 | -0.14 | -0.022 | -0.268 | -0.375 | -0.287 | -0.43 | 0.632 | 1.19
| F17 | 2.44 | 0.935 | 0.215 | -0.049 | -0.421 | -0.51 | -0.3 | -0.17 | 1.197 | 2.84
| F18 | 2.524 | 0.856 | 0.137 | -0.061 | -0.28 | -0.331 | -0.257 | -0.11 | 1.3 | 3.8
| F19 | 8.2 | 0.99 | 1.16 | -0.411 | -1.59 | -1.59 | -0.302 | 3.05 | 5.17 | 12.36
| Soll | 0 | 0 | 0 | 0 | 0 | 0 | 0 | 0 | 0 | 0
Fehler | F13 | 0.08 | 0.024 | 0.026 | 0.008 | 0.013 | 0.014 | 0.008 | 0.02 | 0.024 | 0.05
| Fxx | 0.06 | 0.04 | 0.08 | 0.007 | 0.019 | 0.012 | 0.006 | 0.01 | 0.024 | 0.05
| F17 | 0.08 | 0.018 | 0.016 | 0.005 | 0.008 | 0.009 | 0.008 | 0.013 | 0.027 | 0.06
| F18 | 0.025 | 0.017 | 0.017 | 0.019 | 0.04 | 0.019 | 0.013 | 0.03 | 0.1 | 0.1
| F19 | 0.9 | 0.11 | 0.06 | 0.012 | 0.06 | 0.05 | 0.019 | 0.08 | 0.13 | 0.26
| 1 | 2 | 3 | 4 | 5 | 6 | 7 | 8 | 9 | 10
F13 | -0.78 | 0.026 | -0.33 | -0.014 | -0.127 | -0.229 | -0.265 | -0.73 | 0.209 | -0.2
F13 | 0.08 | 0.024 | 0.026 | 0.008 | 0.013 | 0.014 | 0.008 | 0.02 | 0.024 | 0.05
| 1.2 | 2.2 | 3.2 | 4.2 | 5.2 | 6.2 | 7.2 | 8.2 | 9.2 | 10.2
Fxx | 0.81 | 0.33 | -0.14 | -0.022 | -0.268 | -0.375 | -0.287 | -0.43 | 0.632 | 1.19
Fxx | 0.06 | 0.04 | 0.08 | 0.007 | 0.019 | 0.012 | 0.006 | 0.01 | 0.024 | 0.05
| 1.4 | 2.4 |  | 3.4 | 4.4 |  | 5.4 | 6.4 |  | 7.4
F17 | 2.44 | 0.935 | 0.215 | -0.049 | -0.421 | -0.51 | -0.3 | -0.17 | 1.197 | 2.84
F17 | 0.08 | 0.018 | 0.016 | 0.005 | 0.008 | 0.009 | 0.008 | 0.013 | 0.027 | 0.06
F13
|  | Material | MP1a | MP2a | MP3a | MP4a | MP5a | MP6a | MP7a | MP8a | MP9a | MP10a
|  | F13 | -0.78 | 0.026 | -0.33 | -0.014 | -0.127 | -0.229 | -0.265 | -0.73 | 0.209 | -0.2
|  | Fxx | 0.81 | 0.33 | -0.14 | -0.022 | -0.268 | -0.375 | -0.287 | -0.43 | 0.632 | 1.19
|  | F17 | 2.44 | 0.935 | 0.215 | -0.049 | -0.421 | -0.51 | -0.3 | -0.17 | 1.197 | 2.84
|  | F18 | 2.524 | 0.856 | 0.137 | -0.061 | -0.28 | -0.331 | -0.257 | -0.11 | 1.3 | 3.8
|  | F19 | 8.2 | 0.99 | 1.16 | -0.411 | -1.59 | -1.59 | -0.302 | 3.05 | 5.17 | 12.36
|  | Soll | 0 | 0 | 0 | 0 | 0 | 0 | 0 | 0 | 0 | 0
|  | F13 | 0.08 | 0.024 | 0.026 | 0.008 | 0.013 | 0.014 | 0.008 | 0.02 | 0.024 | 0.05
|  | Fxx | 0.06 | 0.04 | 0.08 | 0.007 | 0.019 | 0.012 | 0.006 | 0.01 | 0.024 | 0.05
|  | F17 | 0.08 | 0.018 | 0.016 | 0.005 | 0.008 | 0.009 | 0.008 | 0.013 | 0.027 | 0.06
|  | F18 | 0.025 | 0.017 | 0.017 | 0.019 | 0.04 | 0.019 | 0.013 | 0.03 | 0.1 | 0.1
|  | F19 | 0.9 | 0.11 | 0.06 | 0.012 | 0.06 | 0.05 | 0.019 | 0.08 | 0.13 | 0.26
Chart (DocRöhner) mit Werten der Fehlerrechnung
| Material | 1 | 2 | 3 | 4 | 5 | 6 | 7 | 8 | 9 | 10
| F13 | -0.78 | 0.026 | 0.026 | -0.014 | -0.127 | -0.229 | -0.265 | -0.73 | 0.209 | -0.2
|  | 1 | 2 | 3 | 4 | 5 | 6 | 7 | 8 | 9 | 10
| Fxx | 0.81 | 0.33 | -0.14 | -0.022 | -0.268 | -0.375 | -0.287 | -0.43 | 0.632 | 1.19
|  | 1 | 2 | 3 | 4 | 5 | 6 | 7 | 8 | 9 | 10
| F17 | 2.44 | 0.935 | 0.215 | -0.049 | -0.421 | -0.51 | -0.3 | -0.17 | 1.197 | 2.84
|  | 1 | 2 | 3 | 4 | 5 | 6 | 7 | 8 | 9 | 10
| F18 | 2.524 | 0.856 | 0.137 | -0.061 | -0.28 | -0.331 | -0.257 | -0.11 | 1.3 | 3.8
| F19 | 1 | 2 | 3 | 4 | 5 | 6 | 7 | 8 | 9 | 10
|  | 8.2 | 0.99 | 1.16 | -0.411 | -1.59 | -1.59 | -0.302 | 3.05 | 5.17 | 12.36
|  | 1 | 2 | 3 | 4 | 5 | 6 | 7 | 8 | 9 | 10
|  | 0.75 | 0.75 | 0.75 | 0.75 | 0.75 | 0.75 | 0.75 | 0.75 | 0.75 | 0.75
|  | 1 | 2 | 3 | 4 | 5 | 6 | 7 | 8 | 9 | 10
|  | -0.75 | -0.75 | -0.75 | -0.75 | -0.75 | -0.75 | -0.75 | -0.75 | -0.75 | -0.75
Chart (DocRöhner) mit Mittelwert und Standardabweichung
|  | Material | 1 | 2 | 3 | 4 | 5 | 6 | 7 | 8 | 9 | 10
|  | F13 | -0.7765 | 0.026 | -0.33 | -0.0135 | -0.127 | -0.229 | -0.265 | -0.7255 | 0.209 | -0.2035
|  |  | 1 | 2 | 3 | 4 | 5 | 6 | 7 | 8 | 9 | 10
|  | Fxx | 0.8105 | 0.328 | -0.1375 | -0.0215 | -0.2675 | -0.3745 | -0.287 | -0.428 | 0.6315 | 1.1855
|  |  | 1 | 2 | 3 | 4 | 5 | 6 | 7 | 8 | 9 | 10
|  | F17 | 2.436 | 0.935 | 0.215 | -0.0485 | -0.4205 | -0.513 | -0.298 | -0.168 | 1.1965 | 2.8365
|  |  | 1 | 2 | 3 | 4 | 5 | 6 | 7 | 8 | 9 | 10
|  | F18 | 2.5235 | 0.8555 | 0.1365 | -0.061 | -0.2775 | -0.331 | -0.2565 | -0.112 | 1.288 | 3.804
|  | F19 | 1 | 2 | 3 | 4 | 5 | 6 | 7 | 8 | 9 | 10
|  |  | 8.1695 | 0.992 | 1.1555 | -0.411 | -1.593 | -1.588 | -0.302 | 3.045 | 5.1695 | 12.358
Kontur aussen Standardab.
|  | Material | MP1a | MP2a | MP3a | MP4a | MP5a | MP6a | MP7a | MP8a | MP9a | MP10a
|  | F13 | 0.1615476 | 0.05009465 | 0.05525063 | 0.01694418 | 0.02696977 | 0.02845125 | 0.01701393 | 0.04110001 | 0.05014715 | 0.1066857
|  | Fxx | 0.1214593 | 0.06606217 | 0.1583093 | 0.01460894 | 0.03864481 | 0.02502104 | 0.01218282 | 0.01989446 | 0.05112163 | 0.1044018
|  | F17 | 0.1511848 | 0.0377666 | 0.03332456 | 0.00933302 | 0.01669384 | 0.0192217 | 0.01542384 | 0.02587419 | 0.05650105 | 0.1086896
|  | F18 | 0.05343712 | 0.03575869 | 0.03572924 | 0.04024922 | 0.08509283 | 0.04050991 | 0.02661124 | 0.0636272 | 0.1977132 | 0.1977345
|  | F19 | 0.6778796 | 0.2203251 | 0.1234792 | 0.02403944 | 0.1131882 | 0.1013903 | 0.0395501 | 0.1518136 | 0.2664874 | 0.5556182

## VerglAltNeu
Standardab. Alt/Neu
Material | MP1 | MP2 | MP3 | MP4 | MP5 | MP6 | MP7 | MP8 | MP9 | MP10
F17 | 0.2703 | 0.1157345 | 0.08558775 | 0.0359239 | 0.02802255 | 0.02802255 | 0.02494204 | 0.1128331 | 0.07836991 | 0.2104106
nF17 | 0.1511848 | 0.0377666 | 0.03332456 | 0.00933302 | 0.01669384 | 0.0192217 | 0.01542384 | 0.02587419 | 0.05650105 | 0.1086896
F13 | 0.4537896 | 0.1213043 | 0.06809243 | 0.05077038 | 0.1028745 | 0.1639287 | 0.2188553 | 0.234523 | 0.2108379 | 0.4315468
nF13 | 0.1615476 | 0.05009465 | 0.05525063 | 0.01694418 | 0.02696977 | 0.02845125 | 0.01701393 | 0.04110001 | 0.05014715 | 0.1066857